## SUCS N° 01 (hidden)
| Tamiz | Pasa | Pasante
| (mm) | (%) | (%) |  |  |  | Sistema unificado de clasificación de suelos (S.U.C.S.) | [8 empty] | D60 | D30 | D10
4" | 100 | 100 | 100 | D60: | 4.250087 | mm
3" | 80 | 96.33726 | 96.33726 | D30: | 0.4295557 | mm |  |  |  | Suelo de partículas gruesas.
2 1/2" | 63 | 93.10458 | 93.10458 | D10 (diámetro efectivo): |  | mm
2" | 50 | 90.28 | 90.28 | Coeficiente de uniformidad (Cu): | [5 empty] | Suelo de partículas gruesas con finos (suelo sucio).
1 1/2" | 40 | 86.40096 | 86.40096 | Grado de curvatura (Cc):
1" | 25 | 81.44801 | 81.44801 |  |  |  | SI | No | FALSE | [5 empty] | con bloques
3/4" | 20 | 78.32602 | 78.32602 | [7 empty] | FALSE | FALSE
1/2" | 12.5 | 72.83064 | 72.83064 | [7 empty] | FALSE | FALSE
3/8" | 10 | 70.05591 | 70.05591 | [7 empty] | FALSE | FALSE
1/4" | 6.3 | 65.44432 | 65.44432 | [7 empty] | TRUE | FALSE
Nº 4 | 5 | 62.47526 | 62.47526 | [7 empty] | FALSE | FALSE |  |  |  | 4.250087
Nº 10 | 2 | 52.57308 | 52.57308 | [7 empty] | FALSE | FALSE
Nº 16 | 1.25 | 43.7269 | 43.7269 | [7 empty] | FALSE | FALSE |  |  |  |  | 0.4295557
Nº 40 | 0.4 | 29.5055 | 29.5055 | Sistema unificado de clasificación de suelos (S.U.C.S.) | [6 empty] | FALSE | FALSE
Nº 100 | 0.16 | 21.06615 | 21.06615 | Suelo de partículas gruesas. Suelo de partículas gruesas con finos (suelo sucio). | [6 empty] | FALSE | FALSE
Nº 200 | 0.08 | 17.32686 | 17.32686 | Arena limosa con grava con bloques SM | [6 empty] | FALSE | FALSE |  |  |  | 4.250087 | 0.4295557 | #DIV/0!
[12 empty] | FALSE |  |  |  | TRUE | TRUE | FALSE
| Límite líquido, LL: | 0 | % | Arena limosa con grava con bloques SM |  |  | SI | SI | TRUE | Arena
| Límite plastico, LP: | 0 | % | [7 empty] | FALSE | FALSE |  |  |  | Pasa tamiz Nº 4 (5mm): | 62.47526 | %
| Índice plasticidad, IP: | 0 | % | [7 empty] | FALSE | FALSE |  |  |  | Pasa tamiz Nº 200 (0,080 mm): | 17.32686 | %
[11 empty] | FALSE | FALSE |  |  |  | D60: | 4.250087 | mm
[11 empty] | TRUE | TRUE | limosa | SM |  | D30: | 0.4295557 | mm
[11 empty] | FALSE | FALSE |  |  |  | D10 (diámetro efectivo): |  | mm
[11 empty] | FALSE | FALSE |  |  |  | Coeficiente de uniformidad (Cu):
[11 empty] | FALSE | FALSE |  |  |  | Grado de curvatura (Cc):
[11 empty] | FALSE | FALSE
[11 empty] | FALSE | FALSE |  |  |  | Retenido | Retenido
[11 empty] | FALSE | FALSE |  |  |  | acumulado (%) | parcial (%)
[12 empty] | TRUE | con grava |  |  | 0 | 0
[16 empty] | 3.662743 | 3.662743
[16 empty] | 6.895421 | 3.232677
[7 empty] | No |  |  |  | FALSE | FALSE |  |  |  | 9.72 | 2.824579
[11 empty] | FALSE | FALSE |  |  |  | 13.59904 | 3.879044
[11 empty] | FALSE | FALSE |  |  |  | 18.55199 | 4.952942
[11 empty] | TRUE | FALSE |  |  |  | 21.67398 | 3.121992
[11 empty] | FALSE | FALSE |  |  |  | 27.16936 | 5.495383
[11 empty] | FALSE | FALSE |  |  |  | 29.94409 | 2.774729
[11 empty] | FALSE | FALSE |  |  |  | 34.55568 | 4.611593
[7 empty] | Suelo de partículas gruesas. Suelo de partículas gruesas con finos (suelo sucio). | [8 empty] | 37.52474 | 2.969061
[7 empty] | Arena | limosa con grava | con bloques | SM | Arena limosa con grava con bloques SM | Arena limosa con grava |  |  |  | 47.42692 | 9.902179
[16 empty] | 56.2731 | 8.846177
[16 empty] | 70.4945 | 14.2214
[16 empty] | 78.93385 | 8.439357
[16 empty] | 82.67314 | 3.739284
Note on B2: Rodrigo: Se han puesto los tamices que la norma UNE 103101/95 considera que pueden ser idóneos.
Note on C2: Rodrigo: Se introducen los porcentajes que pasan por cada tamiz; no es necesario poner el porcentaje cuando este es igual al 100%

## SUCS N° 02 (hidden)
SISTEMA UNIFICADO DE CLASIFICACION
TIPO | VISIONES MAYORES |  |  | SIMBOLO | NOMBRES TIPICOS | CRITERIOS DE CLASIFICACION | [5 empty] | NOMBRE TIPICO DESGREGADO | [17 empty] | CLASIFICACION SIMPLE | [8 empty] | CLASIFICACION DOBLE (Influ. 4) | [8 empty] | CLASIFICACION DOBLE (Influ. 6 con 3) | [8 empty] | CLASIFICACION DOBLE (Influ. 6 con 4) | [9 empty] | CLASIFICACION COMPLETA
SUELOS |  |  |  | DE GRUPO |  | Indices y Coef. |  | Fraccionamiento de Pacticulas |  |  |  |  | 1 | 2 | 3 | 4 | 4.1 | 4.2 | 4.3 | 5 | 5.1 | 5.2 | 5.3 | 6 | 6.1 | 6.2 | 6.3 | 7 | 8 | 1 | 2 | 3 | 4 | 5 | 8 | SUM. | CLAS. |  | 1 | 2 | 3 | 4 | 5 | 8 | SUM. | CLAS. |  | 1 | 2 | 3 | 4 | 6 | 8 | SUM. | CLAS. |  | 1 | 2 | 3 | 4 | 6 | 8 | SUM. | CLAS. |  |  | SIMBOLO | NOMBRE TIPICO
GRANO GRUESO |  |  |  | GW | Gravas bien gradadas, mezclas gravosas, poco o ningun fino | Cu ≥ 4 | 1 ≤ Cc ≤ 3 | Pasante Nº 200 menos del 5% |  |  | Frac Arena < 15% | Grava bien graduada | 1 | 0 | 1 | 1 | 1 | 1 | 2 | 0 | - | - | - | 0 | 1 | 0 | 1 | - | 0 | 1 | 0 | 1 | 1 | 0 | 0 | 3 |  | 0 | 1 | 0 | 1 | 1 | 0 | 0 | 3 |  | 0 | 1 | 0 | 1 | 1 | 0 | 0 | 3 |  | 0 | 1 | 0 | 1 | 1 | 0 | 0 | 3 |  | 0 | 0 |  |  | 0 | 0 | 0
[11 empty] | Frac Arena ≥ 15% | Grava bien graduada con arena | 1 | 0 | 1 | 1 | 1 | 1 | 2 | 0 | - | - | - | 0 | 1 | 0 | 1 | - | 1 | 1 | 0 | 1 | 1 | 0 | 1 | 4 |  | 0 | 1 | 0 | 1 | 1 | 0 | 1 | 4 |  | 0 | 1 | 0 | 1 | 1 | 0 | 1 | 4 |  | 0 | 1 | 0 | 1 | 1 | 0 | 1 | 4 |  | 0 | 0 |  |  | 0
|  |  | Gravas (mas de a | GP | Gravas pobremente gradadas, mezcla grava - arena, pocos o ningun fino | No cumple todos los requisitos de gradacion para GW |  | Pasante Nº 200 menos del 5% |  |  | Frac Arena < 15% | Grava mal graduada | 1 | 0 | 0 | 0 | - | - | - | 0 | - | - | - | 0 | 1 | 0 | 1 | - | 0 | 1 | 0 | 0 | 0 | 0 | 0 | 1 |  | 0 | 1 | 0 | 0 | 0 | 0 | 0 | 1 |  | 0 | 1 | 0 | 0 | 0 | 0 | 0 | 1 |  | 0 | 1 | 0 | 0 | 0 | 0 | 0 | 1 |  | 0 | 0 |  |  | 0 | 0 | 0
|  |  | mitad de la fraccion | [7 empty] | Frac Arena ≥ 15% | Grava mal graduada con arena | 1 | 0 | 0 | 0 | - | - | - | 0 | - | - | - | 0 | 1 | 0 | 1 | - | 1 | 1 | 0 | 0 | 0 | 0 | 1 | 2 |  | 0 | 1 | 0 | 0 | 0 | 0 | 1 | 2 |  | 0 | 1 | 0 | 0 | 0 | 0 | 1 | 2 |  | 0 | 1 | 0 | 0 | 0 | 0 | 1 | 2 |  | 0 | 0 |  |  | 0
|  |  | gruesa es mayor | GM | Gravas limosas, mezcla grava - arena - limo | IP < 4 |  | Pasante Nº 200 mas del 12% |  |  | Frac Arena < 15% | Grava limosa | 1 | 0 | 0 | 0 | 1 | 0 | 1 | 1 | - | - | - | 0 | 1 | 0 | 1 | - | 0 | 1 | 0 | 0 | - | 1 | 0 | 2 |  | 0 | 1 | 0 | - | 0 | 1 | 0 | 2 |  | 0 | 1 | 0 | 0 | - | 0 | 0 | 1 |  | 0 | 1 | 0 | - | 0 | 0 | 0 | 1 |  | 0 | 0 |  |  | 0 | 0 | 0
|  |  | que el tamiz Nº 4 |  |  |  | 4 ≤ IP ≤ 7 |  |  |  | Frac Arena ≥ 15% | Grava limosa con arena | 1 | 0 | 0 | 0 | 1 | 0 | 1 | 1 | - | - | - | 0 | 1 | 0 | 1 | - | 1 | 1 | 0 | 0 | - | 1 | 1 | 3 |  | 0 | 1 | 0 | - | 0 | 1 | 1 | 3 |  | 0 | 1 | 0 | 0 | - | 0 | 1 | 2 |  | 0 | 1 | 0 | - | 0 | 0 | 1 | 2 |  | 0 | 0 |  |  | 0
| Mas del 50% de |  |  | GC | Gravas arcillosas, mezcla grava - arena - arcillosas | IP > 7 | Se les asigna doble simbolo | Pasante Nº 200 mas del 12% | De 5% a 12% |  | Frac Arena < 15% | Grava arcillosa | 1 | 0 | 1 | 0 | 1 | 0 | 1 | 1 | - | - | - | 0 | 1 | 0 | 1 | - | 0 | 1 | 0 | 1 | - | 1 | 0 | 3 |  | 0 | 1 | 0 | - | 0 | 1 | 0 | 2 |  | 0 | 1 | 0 | 1 | - | 0 | 0 | 2 |  | 0 | 1 | 0 | - | 0 | 0 | 0 | 1 |  | 0 | 0 |  |  | 0 | 0 | 0
| la muestra es | [9 empty] | Frac Arena ≥ 15% | Grava arcillosa con arena | 1 | 0 | 1 | 0 | 1 | 0 | 1 | 1 | - | - | - | 0 | 1 | 0 | 1 | - | 1 | 1 | 0 | 1 | - | 1 | 1 | 4 |  | 0 | 1 | 0 | - | 0 | 1 | 1 | 3 |  | 0 | 1 | 0 | 1 | - | 0 | 1 | 3 |  | 0 | 1 | 0 | - | 0 | 0 | 1 | 2 |  | 0 | 0 |  |  | 0
| retenido por el |  |  | SW | Arenas bien gradadas, arenas - gravosas, pocos o ningun fino | Cu ≥ 6 | 1 ≤ Cc ≤ 3 | Pasante Nº 200 menos del 5% | Doble Simbolo |  | Frac Grava < 15% | Arena bien graduada | 1 | 1 | 1 | 1 | 1 | 1 | 2 | 0 | - | - | - | 0 | 1 | 0 | 1 | - | 0 | 1 | 1 | 1 | 1 | 0 | 0 | 4 |  | 0 | 1 | 1 | 1 | 1 | 0 | 0 | 4 |  | 0 | 1 | 1 | 1 | 1 | 0 | 0 | 4 |  | 0 | 1 | 1 | 1 | 1 | 0 | 0 | 4 |  | 0 | 0 |  |  | 0 | 0 | 0
| tamiz Nº 200 | [9 empty] | Frac Grava ≥ 15% | Arena bien graduada con arena | 1 | 1 | 1 | 1 | 1 | 1 | 2 | 0 | - | - | - | 0 | 1 | 0 | 1 | - | 1 | 1 | 1 | 1 | 1 | 0 | 1 | 5 |  | 0 | 1 | 1 | 1 | 1 | 0 | 1 | 5 |  | 0 | 1 | 1 | 1 | 1 | 0 | 1 | 5 |  | 0 | 1 | 1 | 1 | 1 | 0 | 1 | 5 |  | 0 | 0 |  |  | 0
|  |  | Arenas (mas de la | SP | Arenas pobremente gradadas, arenas gravosas, pocos o ningun fino | No cumple todos los requisitos de gradacion para SW |  | Pasante Nº 200 menos del 5% |  |  | Frac Grava < 15% | Arena mal graduada | 1 | 1 | 0 | 0 | - | - | - | 0 | - | - | - | 0 | 1 | 0 | 1 | - | 0 | 1 | 1 | 0 | 0 | 0 | 0 | 2 |  | 0 | 1 | 1 | 0 | 0 | 0 | 0 | 2 |  | 0 | 1 | 1 | 0 | 0 | 0 | 0 | 2 |  | 0 | 1 | 1 | 0 | 0 | 0 | 0 | 2 |  | 0 | 0 |  |  | 0 | 0 | 0
|  |  | mitad de la fraccion | [7 empty] | Frac Grava ≥ 15% | Arena mal graduada con grava | 1 | 1 | 0 | 0 | - | - | - | 0 | - | - | - | 0 | 1 | 0 | 1 | - | 1 | 1 | 1 | 0 | 0 | 0 | 1 | 3 |  | 0 | 1 | 1 | 0 | 0 | 0 | 1 | 3 |  | 0 | 1 | 1 | 0 | 0 | 0 | 1 | 3 |  | 0 | 1 | 1 | 0 | 0 | 0 | 1 | 3 |  | 0 | 0 |  |  | 0
|  |  | gruesa es menor | SM | Arenas limosas mezcla de arena - limo | IP < 4 |  | Pasante Nº 200 mas del 12% |  |  | Frac Grava < 15% | Arena limosa | 1 | 1 | 0 | 0 | 1 | 0 | 1 | 1 | - | - | - | 0 | 1 | 0 | 1 | - | 0 | 1 | 1 | 0 | - | 1 | 0 | 3 |  | 0 | 1 | 1 | - | 0 | 1 | 0 | 3 |  | 0 | 1 | 1 | 0 | - | 0 | 0 | 2 |  | 0 | 1 | 1 | - | 0 | 0 | 0 | 2 |  | 0 | 0 |  |  | 0 | 0 | 0
|  |  | que el tamiz Nº 4 |  |  |  | 1 |  |  |  | Frac Grava ≥ 15% | Arena limosa con grava | 1 | 1 | 0 | 0 | 1 | 0 | 1 | 1 | - | - | - | 0 | 1 | 0 | 1 | - | 1 | 1 | 1 | 0 | - | 1 | 1 | 4 |  | 0 | 1 | 1 | - | 0 | 1 | 1 | 4 |  | 0 | 1 | 1 | 0 | - | 0 | 1 | 3 |  | 0 | 1 | 1 | - | 0 | 0 | 1 | 3 |  | 0 | 0 |  |  | 0
|  |  |  | SC | Arenas arcillosas, mezclas arenas - arcilla | IP > 7 | se coloca doble simbolo | Pasante Nº 200 mas del 12% |  |  | Frac Grava < 15% | Arena arcillosa | 1 | 1 | 1 | 0 | 1 | 0 | 1 | 1 | - | - | - | 0 | 1 | 0 | 1 | - | 0 | 1 | 1 | 1 | - | 1 | 0 | 4 |  | 0 | 1 | 1 | - | 0 | 1 | 0 | 3 |  | 0 | 1 | 1 | 1 | - | 0 | 0 | 3 |  | 0 | 1 | 1 | - | 0 | 0 | 0 | 2 |  | 0 | 0 |  |  | 0 | 1 | 1 | SC
[11 empty] | Frac Grava ≥ 15% | Arena arcillosa con grava | 1 | 1 | 1 | 0 | 1 | 0 | 1 | 1 | - | - | - | 0 | 1 | 0 | 1 | - | 1 | 1 | 1 | 1 | - | 1 | 1 | 5 | SC | 1 | 1 | 1 | - | 0 | 1 | 1 | 4 |  | 0 | 1 | 1 | 1 | - | 0 | 1 | 4 |  | 0 | 1 | 1 | - | 0 | 0 | 1 | 3 |  | 0 | 1 | SC | Arena arcillosa con grava | 1
0
[30 empty] | CLASIFICACION SIMPLE (Inf. 3) | [10 empty] | CLASIFICACION SIMPLE (Inf. 4) | [27 empty] | 0
[30 empty] | 1 | 2 | 3 | 4 | 5 | 6 | 7 | 8 | SUM. | CLAS. |  | 1 | 2 | 3 | 4 | 5 | 6 | 7 | 8 | SUM. | CLAS. | [18 empty] | 0
GRANO FINO |  |  |  | ML |  | IP < 4 |  | Retenido Nº 200 < 15% | - | - | - | Limo | 0 | 1 | 0 | 0 | 1 | 0 | 1 | 0 | - | - | - | - | - | - | - | - | - | 0 | 1 | 0 | - | 0 | - | - | - | 1 |  | 0 | 0 | 1 | - | 0 | 0 | - | - | - | 1 |  | 0 | [14 empty] | 0 |  |  | 0 | 0 | 0
[8 empty] | Retenido Nº 200 15% - 29% | %Arena / %Grava ≥ 1 | - | - | Limo con arena | 0 | 1 | 0 | 0 | 1 | 0 | 1 | 0 | 1 | 0 | 1 | 1 | - | - | - | - | - | 0 | 1 | 0 | - | 0 | 1 | - | - | 2 |  | 0 | 0 | 1 | - | 0 | 0 | 1 | - | - | 2 |  | 0 | [14 empty] | 0 |  |  | 0
[5 empty] | Limos inorganicos y arena muy finas, polvo de roca, arenas finas limosas |  |  |  | %Arena / %Grava < 1 | - | - | Limo con grava | 0 | 1 | 0 | 0 | 1 | 0 | 1 | - | - | - | - | 0 | - | - | - | - | - | 0 | 1 | 0 | - | - | 0 | - | - | 1 |  | 0 | 0 | 1 | - | 0 | - | 0 | - | - | 1 |  | 0 | [14 empty] | 0 |  |  | 0
[8 empty] | Retenido Nº 200 ≥ 30% | %Arena / %Grava ≥ 1 | %Grava < 15 | - | Limo arenoso | 0 | 1 | 0 | 0 | 1 | 0 | 1 | 1 | - | - | - | 1 | - | - | - | 0 | - | 0 | 1 | 0 | - | 1 | 1 | 0 | - | 3 |  | 0 | 0 | 1 | - | 0 | 1 | 1 | 0 | - | 3 |  | 0 | [14 empty] | 0 |  |  | 0
[5 empty] | o arcillosas, o limos arcillosos con poca plasticidad |  |  |  | %Arena / %Grava ≥ 1 | %Grava ≥ 15 | - | Limo arenoso con grava | 0 | 1 | 0 | 0 | 1 | 0 | 1 | - | - | - | - | 1 | - | - | - | 1 | - | 0 | 1 | 0 | - | - | 1 | 1 | - | 3 |  | 0 | 0 | 1 | - | 0 | - | 1 | 1 | - | 3 |  | 0 | [14 empty] | 0 |  |  | 0
[7 empty] | 4 ≤ IP ≤ 7 |  | %Arena / %Grava < 1 | - | %Arena < 15 | Limo con mucha grava | 0 | 1 | 0 | 0 | 1 | 0 | 1 | - | - | - | - | 0 | - | - | - | - | 0 | 0 | 1 | 0 | - | - | 0 | - | 0 | 1 |  | 0 | 0 | 1 | - | 0 | - | 0 | - | 0 | 1 |  | 0 | [14 empty] | 0 |  |  | 0
[9 empty] | %Arena / %Grava < 1 | - | %Arena ≥ 15 | Limo con mucha grava y con arena | 0 | 1 | 0 | 0 | 1 | 0 | 1 | - | - | - | - | 0 | - | - | - | - | 1 | 0 | 1 | 0 | - | - | 0 | - | 1 | 2 |  | 0 | 0 | 1 | - | 0 | - | 0 | - | 1 | 2 |  | 0 | [14 empty] | 0 |  |  | 0
|  |  |  | CL |  | IP > 7 |  | Retenido Nº 200 < 15% | - | - | - | Arcilla delgada | 0 | 1 | 1 | 0 | 1 | 0 | 1 | 0 | - | - | - | - | - | - | - | - | - | 0 | 1 | 1 | - | 0 | - | - | - | 2 |  | 0 | 0 | 1 | - | 0 | 0 | - | - | - | 1 |  | 0 | [14 empty] | 0 |  |  | 0 | 0 | 0
[7 empty] | Se les asigna doble simbolo | Retenido Nº 200 15% - 29% | %Arena / %Grava ≥ 1 | - | - | Arcilla delgada con arena | 0 | 1 | 1 | 0 | 1 | 0 | 1 | 0 | 1 | 0 | 1 | 1 | - | - | - | - | - | 0 | 1 | 1 | - | 0 | 1 | - | - | 3 |  | 0 | 0 | 1 | - | 0 | 0 | 1 | - | - | 2 |  | 0 | [14 empty] | 0 |  |  | 0
[5 empty] | Arcillas inorganicas de plasticidad baja a media, arcillas gravosas, arcillas |  |  |  | %Arena / %Grava < 1 | - | - | Arcilla delgada con grava | 0 | 1 | 1 | 0 | 1 | 0 | 1 | - | - | - | - | 0 | - | - | - | - | - | 0 | 1 | 1 | - | - | 0 | - | - | 2 |  | 0 | 0 | 1 | - | 0 | - | 0 | - | - | 1 |  | 0 | [14 empty] | 0 |  |  | 0
[8 empty] | Retenido Nº 200 ≥ 30% | %Arena / %Grava ≥ 1 | %Grava < 15 | - | Arcilla delgada arenosa | 0 | 1 | 1 | 0 | 1 | 0 | 1 | 1 | - | - | - | 1 | - | - | - | 0 | - | 0 | 1 | 1 | - | 1 | 1 | 0 | - | 4 |  | 0 | 0 | 1 | - | 0 | 1 | 1 | 0 | - | 3 |  | 0 | [14 empty] | 0 |  |  | 0
[5 empty] | arenosas, arcillas limosas, arcillas magras |  |  |  | %Arena / %Grava ≥ 1 | %Grava ≥ 15 | - | Arcilla delgada arenosa con grava | 0 | 1 | 1 | 0 | 1 | 0 | 1 | - | - | - | - | 1 | - | - | - | 1 | - | 0 | 1 | 1 | - | - | 1 | 1 | - | 4 |  | 0 | 0 | 1 | - | 0 | - | 1 | 1 | - | 3 |  | 0 | [14 empty] | 0 |  |  | 0
[9 empty] | %Arena / %Grava < 1 | - | %Arena < 15 | Arcilla delgada con mucha grava | 0 | 1 | 1 | 0 | 1 | 0 | 1 | - | - | - | - | 0 | - | - | - | - | 0 | 0 | 1 | 1 | - | - | 0 | - | 0 | 2 |  | 0 | 0 | 1 | - | 0 | - | 0 | - | 0 | 1 |  | 0 | [14 empty] | 0 |  |  | 0
|  |  | Limos y Arcillas | [5 empty] | %Arena / %Grava < 1 | - | %Arena ≥ 15 | Arcilla delgada con mucha grava y con arena | 0 | 1 | 1 | 0 | 1 | 0 | 1 | - | - | - | - | 0 | - | - | - | - | 1 | 0 | 1 | 1 | - | - | 0 | - | 1 | 3 |  | 0 | 0 | 1 | - | 0 | - | 0 | - | 1 | 2 |  | 0 | [14 empty] | 0 |  |  | 0
|  |  |  | OL | Limos organicos, arcillas limosas organicas de baja plasticidad |  | IP ≥ 4 | Retenido Nº 200 < 15% | - | - | - | Arcilla organica | 0 | 1 | 0 | 1 | - | - | - | 0 | - | - | - | - | - | - | - | - | - | 0 | 1 | 0 | 1 | 0 | - | - | - | 2 |  | 0 | [25 empty] | 0 |  |  | 0 | 0 | 0
|  |  | (Limite Liquido < 50) |  |  |  |  | Retenido Nº 200 15% - 29% | %Arena / %Grava ≥ 1 | - | - | Arcilla organica con arena | 0 | 1 | 0 | 1 | - | - | - | 0 | 1 | 0 | 1 | 1 | - | - | - | - | - | 0 | 1 | 0 | 1 | 0 | 1 | - | - | 3 |  | 0 | [25 empty] | 0 |  |  | 0
[9 empty] | %Arena / %Grava < 1 | - | - | Arcilla organica con grava | 0 | 1 | 0 | 1 | - | - | - | - | - | - | - | 0 | - | - | - | - | - | 0 | 1 | 0 | 1 | - | 0 | - | - | 2 |  | 0 | [25 empty] | 0 |  |  | 0
[8 empty] | Retenido Nº 200 ≥ 30% | %Arena / %Grava ≥ 1 | %Grava < 15 | - | Arcilla organica arenosa | 0 | 1 | 0 | 1 | - | - | - | 1 | - | - | - | 1 | - | - | - | 0 | - | 0 | 1 | 0 | 1 | 1 | 1 | 0 | - | 4 |  | 0 | [25 empty] | 0 |  |  | 0
[9 empty] | %Arena / %Grava ≥ 1 | %Grava ≥ 15 | - | Arcilla organica arenosa con grava | 0 | 1 | 0 | 1 | - | - | - | - | - | - | - | 1 | - | - | - | 1 | - | 0 | 1 | 0 | 1 | - | 1 | 1 | - | 4 |  | 0 | [25 empty] | 0 |  |  | 0
[9 empty] | %Arena / %Grava < 1 | - | %Arena < 15 | Arcilla organica con mucha grava | 0 | 1 | 0 | 1 | - | - | - | - | - | - | - | 0 | - | - | - | - | 0 | 0 | 1 | 0 | 1 | - | 0 | - | 0 | 2 |  | 0 | [25 empty] | 0 |  |  | 0
[6 empty] | LL (Secado Natural) < 0.75 |  |  | %Arena / %Grava < 1 | - | %Arena ≥ 15 | Arcilla organica con mucha grava y con arena | 0 | 1 | 0 | 1 | - | - | - | - | - | - | - | 0 | - | - | - | - | 1 | 0 | 1 | 0 | 1 | - | 0 | - | 1 | 3 |  | 0 | [25 empty] | 0 |  |  | 0
[6 empty] | LL (Secado a Horno) | IP < 4 | Retenido Nº 200 < 15% | - | - | - | Limo organico | 0 | 1 | 0 | 0 | - | - | - | 0 | - | - | - | - | - | - | - | - | - | 0 | 1 | 0 | 0 | 0 | - | - | - | 1 |  | 0 | [25 empty] | 0 |  |  | 0
[8 empty] | Retenido Nº 200 15% - 29% | %Arena / %Grava ≥ 1 | - | - | Limo organico con arena | 0 | 1 | 0 | 0 | - | - | - | 0 | 1 | 0 | 1 | 1 | - | - | - | - | - | 0 | 1 | 0 | 0 | 0 | 1 | - | - | 2 |  | 0 | [25 empty] | 0 |  |  | 0
[9 empty] | %Arena / %Grava < 1 | - | - | Limo organico con grava | 0 | 1 | 0 | 0 | - | - | - | - | - | - | - | 0 | - | - | - | - | - | 0 | 1 | 0 | 0 | - | 0 | - | - | 1 |  | 0 | [25 empty] | 0 |  |  | 0
[8 empty] | Retenido Nº 200 ≥ 30% | %Arena / %Grava ≥ 1 | %Grava < 15 | - | Limo organico arenoso | 0 | 1 | 0 | 0 | - | - | - | 1 | - | - | - | 1 | - | - | - | 0 | - | 0 | 1 | 0 | 0 | 1 | 1 | 0 | - | 3 |  | 0 | [25 empty] | 0 |  |  | 0
| Mas del 50% de | [7 empty] | %Arena / %Grava ≥ 1 | %Grava ≥ 15 | - | Limo organico arenoso con grava | 0 | 1 | 0 | 0 | - | - | - | - | - | - | - | 1 | - | - | - | 1 | - | 0 | 1 | 0 | 0 | - | 1 | 1 | - | 3 |  | 0 | [25 empty] | 0 |  |  | 0
| la muestra es | [7 empty] | %Arena / %Grava < 1 | - | %Arena < 15 | Limo organico con mucha grava | 0 | 1 | 0 | 0 | - | - | - | - | - | - | - | 0 | - | - | - | - | 0 | 0 | 1 | 0 | 0 | - | 0 | - | 0 | 1 |  | 0 | [25 empty] | 0 |  |  | 0
| pasante de el | [7 empty] | %Arena / %Grava < 1 | - | %Arena ≥ 15 | Limo organico con mucha grava y con arena | 0 | 1 | 0 | 0 | - | - | - | - | - | - | - | 0 | - | - | - | - | 1 | 0 | 1 | 0 | 0 | - | 0 | - | 1 | 2 |  | 0 | [25 empty] | 0 |  |  | 0
| tamiz Nº 200 |  |  | MH |  | IP < 4 |  | Retenido Nº 200 < 15% | - | - | - | Limo elastico | 0 | 0 | 0 | - | - | - | - | 0 | - | - | - | - | - | - | - | - | - | 0 | 0 | 0 | - | 0 | - | - | - | 0 |  | 0 | [25 empty] | 0 |  |  | 0 | 0 | 0
[8 empty] | Retenido Nº 200 15% - 29% | %Arena / %Grava ≥ 1 | - | - | Limo elastico con arena | 0 | 0 | 0 | - | - | - | - | 0 | 1 | 0 | 1 | 1 | - | - | - | - | - | 0 | 0 | 0 | - | 0 | 1 | - | - | 1 |  | 0 | [25 empty] | 0 |  |  | 0
[5 empty] | Limos inorganicos, suelos limosas o areanosos, finos micaceos o |  |  |  | %Arena / %Grava < 1 | - | - | Limo elastico con grava | 0 | 0 | 0 | - | - | - | - | - | - | - | - | 0 | - | - | - | - | - | 0 | 0 | 0 | - | - | 0 | - | - | 0 |  | 0 | [25 empty] | 0 |  |  | 0
[8 empty] | Retenido Nº 200 ≥ 30% | %Arena / %Grava ≥ 1 | %Grava < 15 | - | Limo elastico arenoso | 0 | 0 | 0 | - | - | - | - | 1 | - | - | - | 1 | - | - | - | 0 | - | 0 | 0 | 0 | - | 1 | 1 | 0 | - | 2 |  | 0 | [25 empty] | 0 |  |  | 0
[5 empty] | diatomaceos, suelos elasticos |  |  |  | %Arena / %Grava ≥ 1 | %Grava ≥ 15 | - | Limo elastico arenoso con grava | 0 | 0 | 0 | - | - | - | - | - | - | - | - | 1 | - | - | - | 1 | - | 0 | 0 | 0 | - | - | 1 | 1 | - | 2 |  | 0 | [25 empty] | 0 |  |  | 0
[9 empty] | %Arena / %Grava < 1 | - | %Arena < 15 | Limo elastico con mucha grava | 0 | 0 | 0 | - | - | - | - | - | - | - | - | 0 | - | - | - | - | 0 | 0 | 0 | 0 | - | - | 0 | - | 0 | 0 |  | 0 | [25 empty] | 0 |  |  | 0
[9 empty] | %Arena / %Grava < 1 | - | %Arena ≥ 15 | Limo elastico con mucha grava y con arena | 0 | 0 | 0 | - | - | - | - | - | - | - | - | 0 | - | - | - | - | 1 | 0 | 0 | 0 | - | - | 0 | - | 1 | 1 |  | 0 | [25 empty] | 0 |  |  | 0
|  |  |  | CH | Arcillas organicas de alta plasticidad, arcillas grasas | IP > 7 |  | Retenido Nº 200 < 15% | - | - | - | Arcilla gruesa | 0 | 0 | 1 | - | - | - | - | 0 | - | - | - | - | - | - | - | - | - | 0 | 0 | 1 | - | 0 | - | - | - | 1 |  | 0 | [25 empty] | 0 |  |  | 0 | 0 | 0
[8 empty] | Retenido Nº 200 15% - 29% | %Arena / %Grava ≥ 1 | - | - | Arcilla gruesa con arena | 0 | 0 | 1 | - | - | - | - | 0 | 1 | 0 | 1 | 1 | - | - | - | - | - | 0 | 0 | 1 | - | 0 | 1 | - | - | 2 |  | 0 | [25 empty] | 0 |  |  | 0
[9 empty] | %Arena / %Grava < 1 | - | - | Arcilla gruesa con grava | 0 | 0 | 1 | - | - | - | - | - | - | - | - | 0 | - | - | - | - | - | 0 | 0 | 1 | - | - | 0 | - | - | 1 |  | 0 | [25 empty] | 0 |  |  | 0
[8 empty] | Retenido Nº 200 ≥ 30% | %Arena / %Grava ≥ 1 | %Grava < 15 | - | Arcilla gruesa arenosa | 0 | 0 | 1 | - | - | - | - | 1 | - | - | - | 1 | - | - | - | 0 | - | 0 | 0 | 1 | - | 1 | 1 | 0 | - | 3 |  | 0 | [25 empty] | 0 |  |  | 0
[9 empty] | %Arena / %Grava ≥ 1 | %Grava ≥ 15 | - | Arcilla gruesa arenosa con grava | 0 | 0 | 1 | - | - | - | - | - | - | - | - | 1 | - | - | - | 1 | - | 0 | 0 | 1 | - | - | 1 | 1 | - | 3 |  | 0 | [25 empty] | 0 |  |  | 0
[9 empty] | %Arena / %Grava < 1 | - | %Arena < 15 | Arcilla gruesa con mucha grava | 0 | 0 | 1 | - | - | - | - | - | - | - | - | 0 | - | - | - | - | 0 | 0 | 0 | 1 | - | - | 0 | - | 0 | 1 |  | 0 | [25 empty] | 0 |  |  | 0
|  |  | Limos y Arcillas | [5 empty] | %Arena / %Grava < 1 | - | %Arena ≥ 15 | Arcilla gruesa con mucha grava y con arena | 0 | 0 | 1 | - | - | - | - | - | - | - | - | 0 | - | - | - | - | 1 | 0 | 0 | 1 | - | - | 0 | - | 1 | 2 |  | 0 | [25 empty] | 0 |  |  | 0
|  |  |  | OH | Arcillas organicas de plasticidad media a alta, limos organicos |  | IP ≥ 4 | Retenido Nº 200 < 15% | - | - | - | Arcilla organica | 0 | 0 | 0 | 1 | - | - | - | 0 | - | - | - | - | - | - | - | - | - | 0 | 0 | 0 | 1 | 0 | - | - | - | 1 |  | 0 | [25 empty] | 0 |  |  | 0 | 0 | 0
|  |  | (Limite Liquido ≥ 50) |  |  |  |  | Retenido Nº 200 15% - 29% | %Arena / %Grava ≥ 1 | - | - | Arcilla organica con arena | 0 | 0 | 0 | 1 | - | - | - | 0 | 1 | 0 | 1 | 1 | - | - | - | - | - | 0 | 0 | 0 | 1 | 0 | 1 | - | - | 2 |  | 0 | [25 empty] | 0 |  |  | 0
[9 empty] | %Arena / %Grava < 1 | - | - | Arcilla organica con grava | 0 | 0 | 0 | 1 | - | - | - | - | - | - | - | 0 | - | - | - | - | - | 0 | 0 | 0 | 1 | - | 0 | - | - | 1 |  | 0 | [25 empty] | 0 |  |  | 0
[8 empty] | Retenido Nº 200 ≥ 30% | %Arena / %Grava ≥ 1 | %Grava < 15 | - | Arcilla organica arenosa | 0 | 0 | 0 | 1 | - | - | - | 1 | - | - | - | 1 | - | - | - | 0 | - | 0 | 0 | 0 | 1 | 1 | 1 | 0 | - | 3 |  | 0 | [25 empty] | 0 |  |  | 0
[9 empty] | %Arena / %Grava ≥ 1 | %Grava ≥ 15 | - | Arcilla organica arenosa con grava | 0 | 0 | 0 | 1 | - | - | - | - | - | - | - | 1 | - | - | - | 1 | - | 0 | 0 | 0 | 1 | - | 1 | 1 | - | 3 |  | 0 | [25 empty] | 0 |  |  | 0
[9 empty] | %Arena / %Grava < 1 | - | %Arena < 15 | Arcilla organica con mucha grava | 0 | 0 | 0 | 1 | - | - | - | - | - | - | - | 0 | - | - | - | - | 0 | 0 | 0 | 0 | 1 | - | 0 | - | 0 | 1 |  | 0 | [25 empty] | 0 |  |  | 0
[6 empty] | LL (Secado Natural) < 0.75 |  |  | %Arena / %Grava < 1 | - | %Arena ≥ 15 | Arcilla organica con mucha grava y con arena | 0 | 0 | 0 | 1 | - | - | - | - | - | - | - | 0 | - | - | - | - | 1 | 0 | 0 | 0 | 1 | - | 0 | - | 1 | 2 |  | 0 | [25 empty] | 0 |  |  | 0
[6 empty] | LL (Secado a Horno) | IP < 4 | Retenido Nº 200 < 15% | - | - | - | Limo organico | 0 | 0 | 0 | 0 | - | - | - | 0 | - | - | - | - | - | - | - | - | - | 0 | 0 | 0 | 0 | 0 | - | - | - | 0 |  | 0 | [25 empty] | 0 |  |  | 0
[8 empty] | Retenido Nº 200 15% - 29% | %Arena / %Grava ≥ 1 | - | - | Limo organico con arena | 0 | 0 | 0 | 0 | - | - | - | 0 | 1 | 0 | 1 | 1 | - | - | - | - | - | 0 | 0 | 0 | 0 | 0 | 1 | - | - | 1 |  | 0 | [25 empty] | 0 |  |  | 0
[9 empty] | %Arena / %Grava < 1 | - | - | Limo organico con grava | 0 | 0 | 0 | 0 | - | - | - | - | - | - | - | 0 | - | - | - | - | - | 0 | 0 | 0 | 0 | - | 0 | - | - | 0 |  | 0 | [25 empty] | 0 |  |  | 0
[8 empty] | Retenido Nº 200 ≥ 30% | %Arena / %Grava ≥ 1 | %Grava < 15 | - | Limo organico arenoso | 0 | 0 | 0 | 0 | - | - | - | 1 | - | - | - | 1 | - | - | - | 0 | - | 0 | 0 | 0 | 0 | 1 | 1 | 0 | - | 2 |  | 0 | [25 empty] | 0 |  |  | 0
[9 empty] | %Arena / %Grava ≥ 1 | %Grava ≥ 15 | - | Limo organico arenoso con grava | 0 | 0 | 0 | 0 | - | - | - | - | - | - | - | 1 | - | - | - | 1 | - | 0 | 0 | 0 | 0 | - | 1 | 1 | - | 2 |  | 0 | [25 empty] | 0 |  |  | 0
[9 empty] | %Arena / %Grava < 1 | - | %Arena < 15 | Limo organico con mucha grava | 0 | 0 | 0 | 0 | - | - | - | - | - | - | - | 0 | - | - | - | - | 0 | 0 | 0 | 0 | 0 | - | 0 | - | 0 | 0 |  | 0 | [25 empty] | 0 |  |  | 0
[9 empty] | %Arena / %Grava < 1 | - | %Arena ≥ 15 | Limo organico con mucha grava y con arena | 0 | 0 | 0 | 0 | - | - | - | - | - | - | - | 0 | - | - | - | - | 1 | 0 | 0 | 0 | 0 | - | 0 | - | 1 | 1 |  | 0 | [25 empty] | 0 |  |  | 0
|  |  | Suelos Altamente Organicos | Pt | Turba o otros suelos altamente organicos | Particulas en descomposicion y suelos inestables no recomendable para su uso | [6 empty] | 0 | 0 | [15 empty] | 0 | 0 | [6 empty] | 0 |  | 0 | [25 empty] | 0 |  |  | 0 | 0 | 0
% FRACCION GRUESA | 82.67314
% FRACCION FINA | 17.32686
% Grava | 37.52474 | 37.52474
% Arena | 45.1484 | 45.1484 |  | CLASIFICACION
% Fino | 17.32686 | 17.32686
% Pasante 3/8" | 70.05591 | 70.05591 |  | "SUCS"
% Pasante Nº 4 | 62.47526 | 62.47526
% Retenido Acumulado Nº 4 | 37.52474 | 37.52474
% Pasante Nº 200 | 17.32686 | 17.32686 |  | SIMBOLO | DESCRIPCION
% Retenido Acumulado Nº 200 | 82.67314 | 82.67314
Limite Liquido (Secado al Horno) | 31 | 31
Limite Liquido (Secado Natural) | 31 | 31
Indice Plastico | 11.61521 | 11.61521
Cu | 192.2347 | 192.2347
Cc | 2.745476 | 2.745476
Suelos Altamente Contaminado | NO
2
|  |  |  | SC | Arena arcillosa con grava
|  |  |  | SC | Arena arcillosa con grava

## SUCS N° 03 (hidden)
SISTEMA UNIFICADO DE CLASIFICACION
N 200= | 17.33 | Cu = | 192.2347 |  |  |  | L.L. | 31
N 4= | 62.48 | Cc = | 2.745476 | CLASIFICACION SUCS | SC |  | I.P. | 11.61521
L.L.= | 31 |  |  |  | - Arena Arcillosa con grava |  | CU | 192.2347
I.P.= | 11.61521 | [5 empty] | CC | 2.745476
DIVISIONES MAYORES |  |  | SIMBOLO DE GRUPO | NOMBRES TIPICOS | CRITERIOS DE CLASIFICACION PARA SUELOS GRANULARES |  |  | CLASIF | SIMBOLOS DOBLES | SIMBOLOS TRIPLES | NOMBRE DEL GRUPO | CLASIFICACION | SIMBOLO
Suelos de grano grueso (mas del 50 % del material es mayor en tamaño que el tamiz No 200 | Gravas (mas de la mitad de la fracción gruesa es mayor que el tamiz No 4) | Gravas Limpias (poco o ningun fino) | GW | Gravas bien gradadas, mezclas gravosas, poco o ningun fino | Cu > 4 1 < Cc < 3 | [7 empty] | SC
|  |  | GP | Gravas pobremente gradadas,`mezclas grava-arena, pocos o ningun fino | No cumple todos los requisitos de gradadcion para GW
|  | Gravas con finos (cantidad apre- ciable de finos) | GM | Gravas limosas, mezcla grava- arena-limo | Límites de Atteberg por debajo de la linea A o Ip < 4 | A los materiales sobre la linea A con 4 < Ip < 7 se considera de frontera y se les asigna doble símbolo
|  |  | GC | Gravas arcillosas, mezcla gravo-areno- arcillosas | Límites de Atteberg por encima de la línea A ó Ip > 7
| Arenas (mas de la mitad de la fracción gruesa es menor que el tamiz No 4) | Arenas Limpias (poco o ningun fino) | SW | Arenas bien gradadas, arenas gravosas, pocos o ningun fino | Cu > 6 1 < Cc < 3
|  |  | SP | Arenas pobremente gradadas, arenas gravosas, pocos o ningun fino | No cumple todos los requisitos de gradadcion para SW
|  | Arenas con finos (cantidad apre- ciable de finos) | SM | Arenas limosas mezcla de arena-limo | Límites de Atteberg por debajo de la linea A ó Ip < 4 | Si el material está en la zona sombreada con 4 < Ip < 7 se considera de frontera y se les asigna doble símbolo
|  |  | SC | Arenas arcillosas, mezclas arena-arcilla | Límites de Atteberg por encima de la linea A ó Ip > 7 |  |  | SC |  |  | - Arena Arcillosa con grava | SC
Suelos de grano fino (mas del 50 % del material pasa el tamiz No 200 | limos y arcillas (Límite líquido wl<50 |  | ML | Limos inorgánicos y arena muy finas, polvo de roca, arenas finas limosas o arcillosas, o limos arcillosos con poca plasticidad | 1, Determinar el porcentaje de arenas y gravas de la curva granulometrica. 2, Dependiendo del porcentaje de fino (fracción menor que el tamiz No 200 los suelos gruesos se clasifican como sigue: Menos del 5% - GW, GP, SW, SP Mas del 12 % - GM, GC, SM, SC De 5 a 12 % - casos frontera que requieren doble símbolo
|  |  | CL | Arcillas inorganicas de plasticidad baja a media, arcillas gravosas, arcillas arenosas, arcillas limosas, arcillas magras.
|  |  | OL | Limos organicos, arcillas limosas orgánicas de baja plasticidad
| limos y arcillas (Límite líquido wl>50 |  | MH | Limos inorganicos, suelos limosos o arenosos finos micaceos o diatomaceos, suelos elasticos.
|  |  | CH | Arcillas organicas de alta plasticidad, arcillas grasas.
|  |  | OH | Arcillas organicas de plasticidad media a alta, limos orgánicos
| Suelos Altamente orgánicos |  | Pt | Turba o otros suelos altamente organicos
Note on L9: Rodrigo: GW
Note on M9: Rodrigo: GW-GC
Note on N9: Rodrigo: GW-GM
Note on O9: Rodrigo: GW-GC-GM
Note on L10: Rodrigo: GP
Note on M10: Rodrigo: GP-GC
Note on N10: Rodrigo: GP-GM
Note on O10: Rodrigo: GP-GC-GM
Note on L11: Rodrigo: GM
Note on M11: Rodrigo: GM-GC
Note on L12: Rodrigo: GC
Note on L13: Rodrigo: SW
Note on M13: Rodrigo: SW-SC
Note on N13: Rodrigo: SW-SM
Note on O13: Rodrigo: SW-SC-SM
Note on L14: Rodrigo: SP
Note on M14: Rodrigo: SP-SC
Note on N14: Rodrigo: SP-SM
Note on O14: Rodrigo: SP-SC-SM
Note on L15: Rodrigo: SM
Note on M15: Rodrigo: SM-SC
Note on L16: Rodrigo: SC
Note on L17: Rodrigo: ML
Note on L18: Rodrigo: CL
Note on L19: Rodrigo: OL
Note on L20: Rodrigo: MH
Note on L21: Rodrigo: CH
Note on L22: Rodrigo: OH
Note on L23: Rodrigo: CL-ML

## AASHTO N° 01 (hidden)
| Tamiz | Pasa | Pasante | Retenido | Retenido | Clasificación AAHSTO
| (mm) | (%) | (%) | acumulado (%) | parcial (%) |  |  |  |  | Sistema unificado de clasificación de suelos (S.U.C.S.) | [8 empty] | D60 | D30 | D10
4" | 100 | 100 | 100 | 0 | 0 | 40 | 0 | 40 | 10
3" | 80 | 96.33726 | 96.33726 | 3.662743 | 3.662743 | 40 | 70 | 100 | 70 |  |  |  | Suelo de partículas gruesas.
2 1/2" | 63 | 93.10458 | 93.10458 | 6.895421 | 3.232677
2" | 50 | 90.28 | 90.28 | 9.72 | 2.824579 | 0 | 10 | [5 empty] | Suelo de partículas gruesas con finos (suelo sucio).
1 1/2" | 40 | 86.40096 | 86.40096 | 13.59904 | 3.879044 | 100 | 10
1" | 25 | 81.44801 | 81.44801 | 18.55199 | 4.952942 |  |  |  |  | SI | No | FALSE | [5 empty] | con bloques
3/4" | 20 | 78.32602 | 78.32602 | 21.67398 | 3.121992 | [8 empty] | FALSE | FALSE
1/2" | 12.5 | 72.83064 | 72.83064 | 27.16936 | 5.495383 | [8 empty] | FALSE | FALSE
3/8" | 10 | 70.05591 | 70.05591 | 29.94409 | 2.774729 | [8 empty] | FALSE | FALSE
1/4" | 6.3 | 65.44432 | 65.44432 | 34.55568 | 4.611593 | [8 empty] | TRUE | FALSE
N° 4 | 5 | 62.47526 | 62.47526 | 37.52474 | 2.969061 | [8 empty] | FALSE | FALSE |  |  |  | 4.250087
N° 10 | 2 | 52.57308 | 52.57308 | 47.42692 | 9.902179 | [8 empty] | FALSE | FALSE
N° 16 | 1.25 | 43.7269 | 43.7269 | 56.2731 | 8.846177 | [8 empty] | FALSE | FALSE |  |  |  |  | 0.4295557
N° 40 | 0.4 | 29.5055 | 29.5055 | 70.4945 | 14.2214 | [8 empty] | FALSE | FALSE
N° 100 | 0.16 | 21.06615 | 21.06615 | 78.93385 | 8.439357 | [8 empty] | FALSE | FALSE
N° 200 | 0.08 | 17.32686 | 17.32686 | 82.67314 | 3.739284 | [8 empty] | FALSE | FALSE |  |  |  | 4.250087 | 0.4295557 | #DIV/0!
[15 empty] | FALSE |  |  |  | TRUE | TRUE | FALSE
| Límite líquido LL | 0 | % | [6 empty] | SI | SI | TRUE | Arena
| Límite plastico LP | 0 | % | [10 empty] | FALSE | FALSE
| Índice plasticidad IP | 0 | % | [10 empty] | FALSE | FALSE
[6 empty] | Material granular | [7 empty] | FALSE | FALSE
| Pasa tamiz Nº 4 (5mm): |  |  | 62.47526 | % | Excelente a bueno como subgrado | [7 empty] | TRUE | TRUE | limosa | SM
| Pasa tamiz Nº 200 (0,080 mm): |  |  | 17.32686 | % | A-1-b Fragmentos de roca, grava y arena | [7 empty] | FALSE | FALSE
| D60: |  |  | 4.250087 | mm |  |  |  | 0 |  |  |  |  | FALSE | FALSE
| D30: |  |  | 0.4295557 | mm | Valor del índice de grupo (IG): | [7 empty] | FALSE | FALSE
| D10 (diámetro efectivo): |  |  |  | mm | [8 empty] | FALSE | FALSE
| Coeficiente de uniformidad (Cu): | [12 empty] | FALSE | FALSE
| Grado de curvatura (Cc): | [12 empty] | FALSE | FALSE
[15 empty] | TRUE | con grava
[10 empty] | No |  |  |  | FALSE | FALSE
[14 empty] | FALSE | FALSE
[14 empty] | FALSE | FALSE
[14 empty] | TRUE | FALSE
[14 empty] | FALSE | FALSE
[14 empty] | FALSE | FALSE
[14 empty] | FALSE | FALSE
Suelo de partículas gruesas. Suelo de partículas gruesas con finos (suelo sucio).
[10 empty] | Arena | limosa con grava | con bloques | SM | Arena limosa con grava con bloques SM
Clasificación AAHSTO
Material granular
Excelente a bueno como subgrado
[12 empty] | A-1-b | Fragmentos de roca, grava y arena
| -7.2 |  | 0
| 15.732 |  | 25.48 | 4.0004
| 82.8 |  | 100 | 58.4
| 50 |  | 0 | 4 | 10
| 50 |  | 60 | 4 | 25
Material granular
| 30 |  | 8 | 20 | #REF! |  |  |  |  | Excelente a bueno como subgrado
| 30 |  | 20 | 25.48 | 4 |  |  |  |  | A-1-b | Fragmentos de roca, grava y arena | A-1-b Fragmentos de roca, grava y arena
| 7 |  | 10
| 7 |  | 30
Sistema unificado de clasificación de suelos (S.U.C.S.)
Suelo de partículas gruesas. Suelo de partículas gruesas con finos (suelo sucio).
Arena limosa con grava con bloques SM
OH ó MH
CH
CL
ML ú OL
CL - ML
ML
Línea A
Línea B
A-6
A-2-6
A-4
A-2-4
A-7-6
A-5
A-2-5
A-7-5
A-2-7
Note on B2: Rodrigo: Se han puesto los tamices que la norma UNE 103101/95 considera que pueden ser idóneos.
Note on C2: Rodrigo: Se introducen los porcentajes que pasan por cada tamiz; no es necesario poner el porcentaje cuando este es igual al 100%
Note on J24: Rodrigo: La figura de encima se utiliza para clasificar la fracción limoso-arcillosa. Cuanto más a la izquierda en la clasificación (en la otra hoja) mejor como subgrado.
Note on E27: Rodrigo: Diámetro de las partículas que cumple la condición: % pasa=60% Necesario cuando el 12% o menos del material pasa por el tamiz 200 (0.08 mm).
Note on E28: Rodrigo: Diámetro de las partículas que cumple la condición: % pasa=30% Necesario cuando el 12% o menos del material pasa por el tamiz 200 (0.08 mm).
Note on K28: Rodrigo: El valor del índice de grupo va entre parentesis después de la clasificación de grupo. Ej.: A-2-6 (3) Cuanto más bajo sea el índice de grupo mejor es la calidad del material para subgrado.
Note on E29: Rodrigo: Diámetro de las partículas que cumple la condición: % pasa=10% Necesario cuando el 12% o menos del material pasa por el tamiz 200 (0.08 mm).

## AASHTO N° 02 (hidden)
[17 empty] | 0 | 0
LABORATORIO | [16 empty] | 10 | 10
CLASIFICACION DE SUELOS Y MEZCLA DE SUELO - AGREGADO | [12 empty] | Datos deL Ensayo : |  |  |  | 20 | 20
ASTM D 3282-94 | [12 empty] | Granulometria |  | Determinación de Suelo: | Suelo Granular | 30 | 30
[13 empty] | Tamiz | % Que pasa | Determinación de Grupo (Granulares): | A-2 | 40 | 40
TABLA 2 Clasificación de Suelos y mezclas de Suelo-Agregado | [12 empty] | Nº10 (2.0 mm) | 52.57308 | Determinación de Grupo (Finos): | -------- | 50 | 50
[13 empty] | Nº40 (0.425 mm) | 29.5055 | Determinación de Subgrupo (A-2): | A-2-6 | 60 | 60
CLASIFICACION | Materiales Granulares | [6 empty] | Materiales Limosos - Arcillosos |  |  |  | Suelos | Nº200 (0.075 mm) | 17.32686 | Determinación de Subgrupo (A-7): | -------- | 70 | 70
GENERAL | ( 35% o menos del total pasa N° 200 ) | [6 empty] | ( M as del 35% del total pasa N° 200 ) |  |  |  | Orgánicos | LIMITES |  | Determinación de Indice de Grupo: | 0 |  | 80
Clasificación | A - 1 |  | A - 3 | A - 2 |  |  |  | A - 4 | A - 5 | A - 6 | A - 7 | A - 8 | Liquido | 31 |  | 0 |  | 90
de | A - 1 - a | A - 1 - b |  | A - 2 - 4 | A - 2 - 5 | A - 2 - 6 | A - 2 - 7 |  |  |  | A - 7 - 5 |  | Indice Plástico | 11.61521 |  |  |  | 100
Grupo | [10 empty] | A - 7 - 6 |  | El Suelo es : | A-2-6(0)
Granulometría
% que pasa | [11 empty] | Inspec.
N° 10 | 50 máx. | . . . | . . . | . . . | . . . | . . . | . . . | . . . | . . . | . . . | . . . | Visual:
N° 40 | 30 máx. | 50 máx. | 51 mín | . . . | . . . | . . . | . . . | . . . | . . . | . . . | . . . | Materia
N° 200 | 15 máx. | 25 máx. | 10 máx. | 35 máx. | 35 máx. | 35 máx. | 35 máx. | 36 mín | 36 mín | 36 mín | 36 mín | Orgánica,
Límite Líquido | . . . |  | . . . | 40 máx | 41 mín | 40 máx | 41 mín | 40 máx | 41 mín | 40 máx | 41 mín | Color ne -
Indice Plástico | 6 máx. |  | NP | 10 máx. | 10 máx. | 11 mín | 11 mín | 10 máx. | 10 máx. | 11 mín | 11 mín * | gro, Olor.
Material | Fragmentos de |  | Arena | Grava y Arena |  |  |  | Suelos |  | Suelos |  | Turba o
Constituyente | piedra y Arena |  | Fina | Limoso o Arcilloso |  |  |  | Limosos |  | Arcillosos |  | Estiércol
Evaluación | Excelente a Bueno | [6 empty] | Bueno a pobre |  |  |  | Malo
General
* Ver gráfico; ( El indice plástico del sub-grupo A-7-5 es igual o menor que LL - 30. El índice plástico del sub-grupo A-7-6 es mayor que LL - 30 )
Calcular ei índice de Grupo con la fórmula empirica : ( F - 35 ) [ 0,2 + 0,005 ( LL - 40 ) ] + 0,01 ( F - 15 ) ( IP - 10 )
C:\ZUMARAN\SUELOS\431 Clasificación de Suelos AASHTO.
IP = LL - 30
Formato : 431
Revisión : 00
Fecha : Jul 05

## D6913
| SOCIEDAD MINERA CERRO VERDE S.A.A. | [7 empty] | ID del Documento: |  | QC-C-023 |  |  | Clasificación (AASHTO) : |  | A-2-6(0) |  |  | Cu: |  | 192.2347
| ASEGURAMIENTO DE CALIDAD | [7 empty] | Revisión: |  | 3 |  |  | Indice de Grupo : |  |  |  |  | Cc: |  | 2.745476 |  |  | Gravedad Especifica SSS (gr/cm3): |  | #REF!
| ANÁLISIS GRANULOMÉTRICO POR TAMIZADO | [7 empty] | Fecha: |  | 2025-01-01
[9 empty] | Especialidad: |  | Civil |  |  | Carta de Plasticidad | [5 empty] | Clasificación AAHSTO |  |  |  |  | Resultados de la Clasificacion SUCS / AAHSTO
PROYECTO: |  | TL SADDLE DAM SD1, SD2, SD4, SD5 |  |  |  |  | N° SISTEMA: |  | CAP22027-C2-4000-0505 |  |  |  |  | -7.2 |  | 0 | [8 empty] | CLASIFICACIÓN |  |  |  | NOMBRE DEL GRUPO
PRODUCTO ENTREGABLE: |  | RELLENO DE MATERIAL DE NÚCLEO |  |  |  |  | CÓDIGO FACILIDAD: |  | CAP22027-C2-4000-0505-02/02 |  |  |  |  | 15.732 |  | 25.48 | 4.0004 |  |  | 40 | 0 | 40 | 10 |  | SUCS N° 01 |  | SM |  | Arena limosa con grava
CONTRATISTA: |  | SGS DEL PERÚ S.A.C. |  |  |  |  | FECHA: |  | 2026-04-10 |  |  |  |  | 82.8 |  | 100 | 58.4 |  |  | 40 | 70 | 100 | 70 |  | SUCS N° 02 |  | SC |  | Arena arcillosa con grava
ESPECIFICACIÓN: |  | CAP220271490000-C2-4000-10-CS-112_0 |  |  |  |  | N° REGISTRO: |  | C-Z3-GR-025 |  |  |  |  | 50 |  | 0 | 4 | 10 | [6 empty] | SUCS N° 03 |  | SC |  | - Arena Arcillosa con grava
PLANOS: | [6 empty] | PÁGINA: |  | 1 | DE | 1 |  |  | 50 |  | 60 | 4 | 25 |  | 0 | 10
[14 empty] | 30 |  | 8 | 20 | #REF! |  | 100 | 10 |  |  |  | AAHSTO N° 01 |  | A-1-b |  | Fragmentos de roca, grava y arena | [6 empty] | Material granular |  |  | Excelente a bueno como subgrado
ANÁLISIS GRANULOMÉTRICO POR TAMIZADO (ASTM D6913, ASTM D1140, ASTM D5519) | [13 empty] | 30 |  | 20 | 25.48 | 4 | [6 empty] | AAHSTO N° 02 |  | A-2-6(0) |  | ---
UBICACIÓN DE LA MUESTRA: |  | SD5- Plataforma de Acopio Zona 3 DP16 - Pila N° 25 | [6 empty] | FECHA MUESTREO: | 2026-04-10 |  |  |  | 7 |  | 10 | [8 empty] | AAHSTO N° 02
MATERIAL: | Zona 3 - Núcleo |  |  | MUESTRA N°: | SGS-C-Z3-025 |  |  |  | FECHA ENSAYO: | 2026-04-10 |  | 2 |  | 7 |  | 30
TAMAÑO MÁXIMO EETT: |  | 6" |  | ENSAYO N°: |  |  |  |  | ENSAYADO POR: | [5 empty] | LINEA A | CORREGIDO | -14.6 | [12 empty] | ESPECIFICACIONES DE MATERIALES PROYECTO
TAMIZ |  | MASA | % RETENIDO |  | % | ESPECIFICACIÓN |  | DESCRIPCIÓN DE LA MUESTRA | [6 empty] | FORMULA LINEA A: 0.73*(LL-20) | [14 empty] | BASE GRANULAR | [7 empty] | SUBBASE GRANULAR
(In) | (mm) | RETENIDA | PARCIAL | ACUMULADO | QUE PASA | D | [21 empty] | TAMIZ N° | (mm) | A |  | B |  | C |  | D |  | A |  | B |  | C |  | D | [13 empty] | SI.ERROR(P40/$R$38*($F$11-SUMA($C$14:$C$31)),0)
18" | 457.2 | 0 | 0 | 0 | 100
16" | 406.4 | 0 | 0 | 0 | 100
14" | 355.6 | 0 | 0 | 0 | 100
12" | 304.8 | 0 | 0 | 0 | 100
10" | 254 | 0 | 0 | 0 | 100
6" | 152.4 | 0 | 0 | 0 | 100 | - |  | Masa Total Global Húmeda: |  |  | 125640
5" | 127 | 0 | 0 | 0 | 100 | - | - | Masa Total Global Seca: |  |  | 118353.9 |  |  | INGRESAR DATOS COLOR ROJO | [6 empty] | NO TOCAR, DATOS…
4" | 101.6 | 0 | 0 | 0 | 100 | - | - | Masa Total Arena Húmeda: (<N°4) |  |  | 81228 | [16 empty] | 4" | 101.6 | [6 empty] | - | -
3" | 76.2 | 4335 | 3.662743 | 3.662743 | 96.33726 | - | - | Masa Total Arena Seca: (<N°4) |  |  | 73941.91 |  |  | 6" | 0 | [12 empty] | 3" | 76.2 | [6 empty] | - | -
2 1/2" | 63.5 | 3826 | 3.232677 | 6.895421 | 93.10458 | - | - | Masa Total Grava Seca: (>N°4) |  |  | 44412 |  |  | 5" | 0 |  | PESOS TOTALES HUMEDO | [10 empty] | 2 1/2" | 63.5 | [6 empty] | - | -
2" | 50.8 | 3343 | 2.824579 | 9.72 | 90.28 | - | - | % de Suelo que pasa la Malla N°200 (ASTM D1140) | [5 empty] | 4" | 0 |  | 125640 | Peso Total Global Humedo |  |  | W Grava | 44412 | [5 empty] | 2" | 50.8 |  |  | 100 | 100 |  |  | - | - | 100 | 100 | 100 | 100
1 1/2" | 38.1 | 4591 | 3.879044 | 13.59904 | 86.40096 | - | - | Masa Fracción Húmeda: (<N°4) |  |  | 792.9 |  |  | 3" | 4335 |  | 44412 | Peso Total Grava |  |  | W Arena | 73941.91 | [5 empty] | 1 1/2" | 38.1 | [6 empty] | - | -
1" | 25.4 | 5862 | 4.952942 | 18.55199 | 81.44801 | - | - | Masa Fracción Seca: (<N°4) |  |  | 721.7774 |  |  | 2 1/2" | 3826 |  | 81228 | Arena Total Humeda |  |  | W Fraccion | 721.7774 | [5 empty] | 1" | 25.4 |  |  | 75 | 95 | 100 | 100 | - | - |  |  | 75 | 95 | 100 | 100 | 100 | 100
3/4" | 19.05 | 3695 | 3.121992 | 21.67398 | 78.32602 | - | - | Masa Fracción Fina Lavada: |  |  | 521.6 |  |  | 2" | 3343 | [5 empty] | TOTAL | 118353.9 | [5 empty] | 3/4" | 19.05 | 100 | 100 |  |  |  |  | - | -
1/2" | 12.5 | 6504 | 5.495383 | 27.16936 | 72.83064 | - | - | Masa Pasante N°200 |  |  | 200.1774 |  |  | 1 1/2" | 4591 |  | CORRECCIÓN POR HUMEDAD | [10 empty] | 1/2" | 12.5 | [6 empty] | - | -
3/8" | 9.5 | 3284 | 2.774729 | 29.94409 | 70.05591 | - | - | [6 empty] | 1" | 5862 |  | C-14 | N° de Tara |  |  | N° TARAS PESOS | [6 empty] | 3/8" | 9.5 |  |  | 40 | 75 | 50 | 85 | - | - | 30 | 65 | 40 | 75 | 50 | 85 | 60 | 100
1/4" | 6.35 | 5458 | 4.611593 | 34.55568 | 65.44432 | - | - | Humedad Corrección (<N°4): |  |  | 9.853807 |  |  | 3/4" | 3695 |  | 1189.1 | Peso Humedo + Tara |  |  | 1 | 614.3 | [5 empty] | 1/4" | 6.35 | [6 empty] | - | -
Nº 4 | 4.75 | 3514 | 2.969061 | 37.52474 | 62.47526 | - | - | Límite Líquido (LL) ASTM D4318: |  |  | 31 |  |  | 1/2" | 6504 |  | 1137.2 | Peso Seco + Tara |  |  | 2 | 614.2 | [5 empty] | Nº 4 | 4.75 |  |  | 30 | 60 | 35 | 65 | - | - | 25 | 55 | 30 | 60 | 35 | 65 | 50 | 85
Nº 8 | 2.36 | 80.7 | 6.985191 | 44.50993 | 55.49007 | - | - | Límite Plástico (LP) ASTM D4318: |  |  | 19.38479 |  |  | 3/8" | 3284 |  | 610.5 | Peso Tara |  |  | 3 | 622.3 | [5 empty] | Nº 8 | 2.36 | [6 empty] | - | -
Nº 10 | 2 | 33.7 | 2.916988 | 47.42692 | 52.57308 | - | - | Índice Plástico (IP) ASTM D4318: |  |  | 11.61521 |  |  | 1/4" | 5458 |  | 9.853807 | % de Humedad |  |  | 4 | 423.3 | [5 empty] | Nº 10 | 2 |  |  | 20 | 45 | 25 | 50 | - | - | 15 | 40 | 20 | 45 | 25 | 50 | 40 | 70
Nº 16 | 1.19 | 102.2 | 8.846177 | 56.2731 | 43.7269 | - | - | Clasificación (S.U.C.S.) ASTM D2487: |  |  | SC |  |  | Nº 4 | 3514 |  | 81228 | Arena Total Humeda |  |  | 5 | 425 | [5 empty] | Nº 16 | 1.19 | [6 empty] | - | -
Nº 20 | 0.84 | 60.9 | 5.271352 | 61.54445 | 38.45555 | - | - | Características Granulométricas: | [5 empty] | Nº 8 | 80.7 |  | 73941.91 | Arena Total Seca |  |  | 6 | 432.8 | [5 empty] | Nº 20 | 0.84 | [6 empty] | - | -
Nº 30 | 0.6 | 56 | 4.84722 | 66.39167 | 33.60833 | - | - | Boloneria > 3" : |  |  | 3.662743 |  |  | Nº 10 | 33.7 |  | 792.9 | Fraccion Humeda |  |  | 7 | 427 | [5 empty] | Nº 30 | 0.6 | [6 empty] | - | -
Nº 40 | 0.425 | 47.4 | 4.102826 | 70.4945 | 29.5055 | - | - | Grava 3" - Nº 4 : |  |  | 33.862 |  |  | Nº 16 | 102.2 |  | 615.9 | Peso Tara |  |  | 8 | 436.4 | [5 empty] | Nº 40 | 0.425 |  |  | 15 | 30 | 15 | 30 | - | - | 8 | 20 | 15 | 30 | 15 | 30 | 25 | 45
Nº 50 | 0.297 | 35.4 | 3.064136 | 73.55863 | 26.44137 | - | - | Arena Nº4 - Nº 200 : |  |  | 45.1484 |  |  | Nº 20 | 60.9 |  | 721.7774 | Fracción Seca |  |  | 9 | 422.1 | [5 empty] | Nº 50 | 0.297 | [6 empty] | - | -
Nº 60 | 0.25 | 19.4 | 1.679216 | 75.23785 | 24.76215 | - | - | Finos < Nº 200 : |  |  | 17.32686 |  |  | Nº 30 | 56 |  | 521.6 | Fracción seca Lavada |  |  | 10 | 425.1 | [5 empty] | Nº 60 | 0.25 | [6 empty] | - | -
Nº 80 | 0.177 | 27.7 | 2.397643 | 77.63549 | 22.36451 | - | - | Total: |  |  | 100 |  |  | Nº 40 | 47.4 |  | 0.7226604 | % de Error |  |  | 11 | 670 | [5 empty] | Nº 80 | 0.177 | [6 empty] | - | -
Nº 100 | 0.15 | 15 | 1.298363 | 78.93385 | 21.06615 | - | - | Descripción: | [5 empty] | Nº 50 | 35.4 | [5 empty] | 12 | 664.4 | [5 empty] | Nº 100 | 0.15 | [6 empty] | - | -
Nº 140 | 0.106 | 0 | 0 | 78.93385 | 21.06615 | - | - | [20 empty] | Nº 140 | 0.106 | [6 empty] | - | -
Nº 200 | 0.075 | 43.2 | 3.739284 | 82.67314 | 17.32686 | - | - | SC - Arena Arcillosa con grava | [5 empty] | Nº 60 | 19.4 |  | 1337.677 |  | 1.4 |  | 13 | 658.3 | [5 empty] | Nº 200 | 0.075 | 0 | 10 | 5 | 15 | 5 | 15 | - | - | 2 | 8 | 5 | 15 | 5 | 15 | 8 | 15
< Nº 200 | FONDO | 200.1774 | 17.32686 | 100 | 0 | [8 empty] | Nº 80 | 27.7 |  | FRACCIÓN LAVADO FINO |  |  |  | 14 | 661.2 | [5 empty] | < Nº 200 | FONDO | [6 empty] | - | -
CURVA GRANULOMÉTRICA | [13 empty] | Nº 100 | 15 |  | C-06 | N° de Tara |  |  | 15 | 662.9
[14 empty] | Nº 200 | 43.2 |  | 1408.8 | Fraccion Humeda |  |  | 16 | 665.4
[14 empty] | Fondo | 1.4 |  | 1138.9 | Fracción seca Lavada + T |  |  | 17 | 659.1
[17 empty] | 615.9 | Peso Tara |  |  | 18 | 657.1
[14 empty] | Peso Inicial | 125640 |  | 792.9 | Fraccion Humeda Neto |  |  | 19 | 659.5
[14 empty] | % GRAVA > N°4 |  | Seco | 200.1774 |  |  |  | 20 | 663.4
[14 empty] | 72021.9 | 57.32402 | 37.52474 | MÉTODO DE COMPACTACIÓN
% ARENA < N°4
[14 empty] | 53618.1 | 42.67598 | 62.47526 |  | C
[14 empty] | 125640 | 100 | 100
[17 empty] | % GRAVA |  | 37.52474 | Gruesa |  | 18.55199
[20 empty] | Fina |  | 18.97276
[17 empty] | % ARENA |  | 45.1484 | Gruesa |  | 9.902179
[20 empty] | Media |  | 23.06758
[20 empty] | Fina |  | 12.17864
[17 empty] | % FINOS |  | 17.32686 |  |  | 17.32686
[17 empty] | Ret_N_200 |  | 82.67314
[14 empty] | Item | Código de Registro | Fecha de Ensayo (Muestreo) | Procedencia de la Muestra | Ensayo Realizado | Análisis Granulométrico % Que pasa (ASTM D6913) | [10 empty] | Límites Atterberg ASTM D4318 |  |  | SUCS ASTM D2487 | Humedad Natural ASTM D2216 (%) | Proctor Realizado |  | Gravedad Especifica del Agregado Grueso ASTM C127 |  | Gravedad Especifica de los Solidos ASTM D854 | Proctor Sin Corregir ASTM D698 |  | Corrección por Sobretamaño ASTM D4718 |  | Cumplimiento EETT (Cumple / No Cumple) | OBSERVACIONES | Copia Controlada (Cerrado / Pendiente) | QC Responsable
[19 empty] | 6" | 4" | 3" | 2" | 1 1/2" | 3/4" | 3/8" | N° 4 | N°8 | N° 40 | N° 200 | [6 empty] | Método Realizado
[19 empty] | 152.4 | 101.6 | 76.2 | 50.8 | 38.1 | 19.05 | 9.5 | 4.75 | 2.36 | 0.425 | 0.075 | LL | LP | IP |  |  |  |  | P.E. | Absor. |  | Dmax (g/cm3) | hopt (%) | Dmax (g/cm3) | hopt (%)
[14 empty] | 2 | SGS-C-Z3-025 | 2026-04-10 | SD5- Plataforma de Acopio Zona 3 DP16 - Pila N° 25 | Granulometría, Humedad, Límites, Gravedad especifica, Proctor | 100 | 100 | 96.33726 | 90.28 | 86.40096 | 78.32602 | 70.05591 | 62.47526 | 55.49007 | 29.5055 | 17.32686 | 31 | 19.38479 | 11.61521 | SC | #REF! | Estándar | C | #REF! | #REF! | #REF! | #REF! | #REF! | #REF! | #REF! | Cumple |  | Cerrado | Rocio C.
OBSERVACIONES:
Se realizó el muestreo en coordinación con la supervisión QA STANTEC, para verificación del cumplimiento de las EETT, "CUMPLE".
Ítem | Código de Registro | Fecha de Ensayo (Muestreo) | Procedencia de la Muestra | Ensayo Realizado | [6 empty] | Granulometría - ASTM D6913 | [16 empty] | Límites Atterberg ASTM D4318 |  |  | SUCS ASTM D2487 | Humedad Natural ASTM D2216 (%) | Proctor Realizado | Método Realizado | Gravedad Especifica del Agregado Grueso ASTM C127 |  | Gravedad Especifica de los Solidos ASTM D854 | Proctor Sin corregir ASTM D698 | [11 empty] | Ensayo Proctor Corregido ASTM D 698 | [9 empty] | Correción por sobretamaño ASTM D4718 |  | Cumplimiento EETT (Cumple / No Cumple)
[5 empty] | 6'' | 5'' | 4'' | 3'' | 2 1/2'' | 2'' | 1 1/2'' | 1" | 3/4'' | 1/2" | 3/8" | N° 4 | N° 8 | N° 10 | N° 16 | N° 20 | N° 30 | N° 40 | N° 50 | N° 60 | N° 80 | N° 100 | N° 200 | [10 empty] | Contenido de Humedad Óptima Fracción Fina (%) | Máxima Densidad Seca Fracción Fina (g/cm3) | Contenido de Humedad (%) |  |  |  |  | Densidad Seca del Suelo (g/cm3) |  |  |  |  | Contenido de Humedad (%) |  |  |  |  | Densidad Seca del Suelo (g/cm3) |  |  |  |  | Contenido de Humedad Óptima Corregida por grava (%) | Máxima Densidad Seca Corregida (g/cm3)
[5 empty] | 152.4 | 127 | 101.6 | 76.2 | 63.5 | 50.8 | 37.5 | 25 | 19.1 | 12.5 | 9.5 | 4.75 | 2.36 | 2 | 1.18 | 0.85 | 0.6 | 0.425 | 0.3 | 0.25 | 0.18 | 0.15 | 0.075 | LL | LP | IP |  |  |  |  | P.E. | Absor. |  |  |  | CH1 | CH2 | CH3 | CH4 | CH5 | DS1 | DS2 | DS3 | DS4 | DS5 | CH1 | CH2 | CH3 | CH4 | CH5 | DS1 | DS2 | DS3 | DS4 | DS5
Ítem | Código de Muestra | Fecha de Ensayo | Procedencia | Ensayo solicitado | 5 1/2'' | 4 1/2'' | 3 1/2'' | 2 1/2'' | 1 1/2'' | 0 1/2'' | 1 1/2'' | 2 1/2'' | 3/4'' | Columna7 | 3/8" | No 4 | No 43 | No 42 | No 5 | No 52 | No 6 | No 40 | No 404 | No 403 | No 402 | No 41 | No 200 | LL (%) | LP (%) | IP (%) | Clasificación2 | Humedad | Proctor | Método Proctor | Columna1 | Columna2 | Columna3 | CH F. fina sin corregir (%) | Máx. Den. Seca F. Fina (g/cm3) | MC1 SC | MC2 SC | MC3 SC | MC4 SC | MC5 SC | DS1 SC | DS2 SC | DS3 SC | DS4 SC | DS5 SC | MC1 Corr. | MC2 Corr. | MC3 Corr. | MC4 Corr. | MC5 Corr. | DS1 Corr. | DS2 Corr. | DS3 Corr. | DS4 Corr. | DS5 Corr. | CHO Corregida por grava (%) | Máx. Dens. Seca Corregida del Suelo (g/cm3) | Columna4
| SGS-C-Z3-025 | 2026-04-10 | SD5- Plataforma de Acopio Zona 3 DP16 - Pila N° 25 | Granulometría, Humedad, Límites, Gravedad especifica, Proctor | 100 | 100 | 100 | 96.33726 | 93.10458 | 90.28 | 86.40096 | 81.44801 | 78.32602 | 72.83064 | 70.05591 | 62.47526 | 55.49007 | 52.57308 | 43.7269 | 38.45555 | 33.60833 | 29.5055 | 26.44137 | 24.76215 | 22.36451 | 21.06615 | 17.32686 | 31 | 19.38479 | 11.61521 | SC | #REF! | Estándar | C | #REF! | #REF! | #REF! | #REF! | #REF! | #REF! | #REF! | #REF! | #REF! | #REF! | #REF! | #REF! | #REF! | #REF! | #REF! | #REF! | #REF! | #REF! | #REF! | #REF! | #REF! | #REF! | #REF! | #REF! | #REF! | #REF! | #REF! | Cumple
Copiar para Cuadro de Resumen
NO TOCAR DATOS
DATOS PARA GRAFICO | [7 empty] | DATOS PARA CALCULO DE COEFICIENTES | [5 empty] | CALCULO DE % PASANTE/DIAMETROS INF. Y SUP.
16" | 406.4 | 100 |  | 4" | 0 | 0 |  | mm | Pulg | Peso Retenido | %Retenido | %Pasante |  | P10 |  | P30 |  | P60 | D60 | D10 | D30 | D30 |  | D60 | D60
| 406.4 | 0 |  | 3" | 4335 | 13872 |  | 76.2 | 3" | 4335 | 3.662743 | 96.33726 |  | Sup | Inf | Sup | Inf | Sup | Inf | Sup | Inf | Sup | Inf | Sup | Inf | 10 | 30 | 60
14" | 355.6 | 100 |  | 2 1/2" | 3826 | 12243.2 |  | 63.5 | 2 1/2" | 3826 | 3.232677 | 93.10458 |  | 0 | 0 | 0 | 0 | 0 | 0 | 0 | 0 | 0 | 0 | 0 | 0 | 86.33726 | 66.33726 | 36.33726
| 355.6 | 0 |  | 2" | 3343 | 10697.6 |  | 50.8 | 2" | 3343 | 2.824579 | 90.28 |  | 0 | 0 | 0 | 0 | 0 | 0 | 0 | 0 | 0 | 0 | 0 | 0 | 83.10458 | 63.10458 | 33.10458
12" | 304.8 | 100 |  | 1 1/2" | 4591 | 14691.2 |  | 38.1 | 1 1/2" | 4591 | 3.879044 | 86.40096 |  | 0 | 0 | 0 | 0 | 0 | 0 | 0 | 0 | 0 | 0 | 0 | 0 | 80.28 | 60.28 | 30.28
| 304.8 | 0 |  | 1" | 5862 | 18758.4 |  | 25.4 | 1" | 5862 | 4.952942 | 81.44801 |  | 0 | 0 | 0 | 0 | 0 | 0 | 0 | 0 | 0 | 0 | 0 | 0 | 76.40096 | 56.40096 | 26.40096
10" | 254 | 100 |  | 3/4" | 3695 | 11824 |  | 19.05 | 3/4" | 3695 | 3.121992 | 78.32602 |  | 0 | 0 | 0 | 0 | 0 | 0 | 0 | 0 | 0 | 0 | 0 | 0 | 71.44801 | 51.44801 | 21.44801
| 254 | 0 |  | 1/2" | 6504 | 20812.8 |  | 12.5 | 1/2" | 6504 | 5.495383 | 72.83064 |  | 0 | 0 | 0 | 0 | 0 | 0 | 0 | 0 | 0 | 0 | 0 | 0 | 68.32602 | 48.32602 | 18.32602
6" | 152.4 | 100 |  | 3/8" | 3284 | 10508.8 |  | 9.5 | 3/8" | 3284 | 2.774729 | 70.05591 |  | 0 | 0 | 0 | 0 | 0 | 0 | 0 | 0 | 0 | 0 | 0 | 0 | 62.83064 | 42.83064 | 12.83064
| 152.4 | 0 |  | 1/4" | 5458 | 17465.6 |  | 4.75 | N° 4 | 3514 | 2.969061 | 62.47526 |  | 0 | 0 | 0 | 0 | 0 | 0 | 0 | 0 | 0 | 0 | 0 | 0 | 60.05591 | 40.05591 | 10.05591
5" | 127 | 100 |  | Nº 4 | 3514 | 11244.8 |  | 2 | N° 10 | 33.7 | 2.916988 | 52.57308 |  | 0 | 0 | 0 | 0 | 62.47526 | 52.57308 | 0 | 0 | 0 | 0 | 4.75 | 2 | 52.47526 | 32.47526 | 2.475257
| 127 | 0 |  | Nº 8 | 80.7 | 258.24 |  | 0.84 | N° 20 | 60.9 | 5.271352 | 38.45555 |  | 0 | 0 | 0 | 0 | 0 | 0 | 0 | 0 | 0 | 0 | 0 | 0 | 42.57308 | 22.57308 | 7.426922
4" | 101.6 | 100 |  | Nº 10 | 33.7 | 107.84 |  | 0.425 | N °40 | 47.4 | 4.102826 | 29.5055 |  | 0 | 0 | 0 | 0 | 0 | 0 | 0 | 0 | 0 | 0 | 0 | 0 | 28.45555 | 8.455548 | 21.54445
| 101.6 | 0 |  | Nº 16 | 102.2 | 327.04 |  | 0.297 | N° 50 | 35.4 | 3.064136 | 26.44137 |  | 0 | 0 | 38.45555 | 29.5055 | 0 | 0 | 0 | 0 | 0.84 | 0.425 | 0 | 0 | 19.5055 | 0.494498 | 30.4945
3" | 76.2 | 100 |  | Nº 20 | 60.9 | 194.88 |  | 0.15 | N° 100 | 15 | 1.298363 | 21.06615 |  | 0 | 0 | 0 | 0 | 0 | 0 | 0 | 0 | 0 | 0 | 0 | 0 | 16.44137 | 3.558634 | 33.55863
| 76.2 | 0 |  | Nº 30 | 56 | 179.2 |  | 0.075 | N° 200 | 43.2 | 3.739284 | 17.32686 |  | 0 | 0 | 0 | 0 | 0 | 0 | 0 | 0 | 0 | 0 | 0 | 0 | 11.06615 | 8.933855 | 38.93385
2 1/2" | 63.5 | 100 |  | Nº 40 | 47.4 | 151.68 |  | 0 | < Nº 200 | 200.1774 | 17.32686 | 0 |  | 17.32686 | 0 | 0 | 0 | 0 | 0 | 0.075 | 0 | 0 | 0 | 0 | 0 | 7.326861 | 12.67314 | 42.67314
| 63.5 | 0 |  | Nº 50 | 35.4 | 113.28 | [7 empty] | 17.32686 | 0 | 38.45555 | 29.5055 | 62.47526 | 52.57308 | 0.075 | 0 | 0.84 | 0.425 | 4.75 | 2 | 7.326861 | 0.494498 | 2.475257
2" | 50.8 | 100 |  | Nº 60 | 19.4 | 62.08 |  | 1 | 0 | 0
| 50.8 | 0 |  | Nº 80 | 27.7 | 88.64 |  | 2 | 0.075 | 17.32686 |  |  |  | % Pasante | 10 | 30 | 60
1 1/2" | 38.1 | 100 |  | Nº 100 | 15 | 48 |  | 3 | 0.15 | 21.06615 |  |  |  | Diam. sup | 0.075 | 0.84 | 4.75
| 38.1 | 0 |  | Nº 140 | #REF! | #REF! |  | 4 | 0.177 | 22.36451 |  |  |  | Diam. inf | 0 | 0.425 | 2
1" | 25.4 | 100 |  | Nº 200 | 43.2 | 138.24 |  | 5 | 0.297 | 26.44137
| 25.4 | 0 | ARENA HUMEDA |  | 81228 | 259929.6 |  | 6 | 0.425 | 29.5055 |  |  |  | % Pas. sup | 17.32686 | 38.45555 | 62.47526
3/4" | 19.05 | 100 | FRACCION HUMEDA |  | 1408.8 | 4508.16 |  | 7 | 0.6 | 33.60833 |  |  |  | % Pas. inf | 0 | 29.5055 | 52.57308
| 19.05 | 0 | [5 empty] | 8 | 0.84 | 38.45555 |  |  |  | Diametro | 0.04328539 | 0.4479291 | 4.06258
1/2" | 12.5 | 100 | [5 empty] | 9 | 1.19 | 43.7269
| 12.5 | 0 | [5 empty] | 10 | 2 | 52.57308 |  |  |  | Cu = | 93.85568
3/8" | 9.5 | 100 | [5 empty] | 11 | 2.36 | 55.49007 |  |  |  | Cc = | 1.140973
| 9.5 | 0 | [5 empty] | 12 | 4.75 | 62.47526 |  |  |  | I.G. = | 0.0375837 | 0.0375837
1/4" | 6.35 | 100 | [5 empty] | 13 | 9.5 | 70.05591
| 6.35 | 0 | [5 empty] | 14 | 12.5 | 72.83064 |  |  |  | IG = (F200 - 35) (0.02 + 0.005 (LL-40) ) + 0.01 (F200 - 15) (IP - 10)
N° 4 | 4.75 | 100 | [5 empty] | 15 | 19.05 | 78.32602
| 4.75 | 0 | [5 empty] | 16 | 25.4 | 81.44801
N° 8 | 2.36 | 100 | [5 empty] | 17 | 38.1 | 86.40096
| 2.36 | 0 | [5 empty] | 18 | 50.8 | 90.28
N° 10 | 2 | 100 | [5 empty] | 19 | 63.5 | 93.10458
| 2 | 0 | [5 empty] | 20 | 50.8 | 90.28
N° 16 | 1.19 | 100 | [6 empty] | DIAMETRO | % PASA | DIAMETRO | % PASA |  | DIAMETRO
| 1.19 | 0 | [5 empty] | 60 | 2.36 | 55.49007 | 4.75 | 62.47526 |  | 3.707202
N° 20 | 0.84 | 100 | [5 empty] | 30 | 0.425 | 29.5055 | 0.6 | 33.60833 |  | 0.4430362
| 0.84 | 0 | [5 empty] | 10 | 0.075 | 17.32686 | 0.15 | 21.06615 |  | 0.01928477
Nº 30 | 0.6 | 100 | [5 empty] | CU | 192.2347 | CC | 2.745476
| 0.6 | 0
N° 40 | 0.425 | 100 | [5 empty] | Material Pasante de N°200 |  |  | Tamaño máximo de Partícula
| 0.425 | 0 | [5 empty] | Mínimo Contenido de Finos |  |  | N° Tamaño Tamiz (mm) | % Pasante
N° 50 | 0.297 | 100 | [5 empty] | Tamaño Tamiz (mm) | % Pasante
| 0.297 | 0 | [5 empty] | 1000 | 15 |  | 150 | 0
N° 60 | 0.25 | 100 | [5 empty] | 100 | 15 |  | 150 | 100
| 0.25 | 0 | [5 empty] | 10 | 15
Nº 80 | 0.177 | 100 | [5 empty] | 1 | 15
| 0.177 | 0 | [5 empty] | 0.1 | 15
N°100 | 0.15 | 100 | [5 empty] | 0.01 | 15
| 0.15 | 0
N°140 | 0.106 | 100
| 0.106 | 0
N°200 | 0.075 | 100
| 0.075 | 0
N° | P. DE TAZONES CIRCULARES
T-01 | 126.6
T-02 | 133.7
T-03 | 127.2
T-04 | 130
T-05 | 136.2
T-06 | 175.7
T-07 | 181.9
T-08 | 184.6
T-09 | 186.6
T-10 | 124.6
T-11 | 176.7
T-12 | 177.6
T-13 | 147.9
T-14 | 290
T-15 | 294.5
T-16 | 279.2
T-17 | 287.4
T-18 | 279.8
T-19 | 281.6
T-20 | 284.1
T-21 | 286.1
T-22 | 289.4
T-23 | 299.2
T-24 | 280.1
T-25 | 295.7
T-26 | 270.1
T-27 | 278.3
T-28 | 279.8
T-29 | 1026.1
T-30 | 1000.3
T-31 | 999.6
T-32 | 1014.8
T-33 | 1010
T-34 | 1037
T-35 | 1023.6
T-36 | 1010.1
T-37 | 1279.6
T-38 | 1205.4
T-39 | 1626.6
T-40 | 1730.4
T-41 | 1718.8
T-42 | 1658.4
T-43 | 1669.6
T-44 | 1589.1
T-45 | 1670
T-46 | 1627.2
T-47 | 1685.6
T-48 | 1690.9
B-01 | 1373.4
B-02 | 1421
B-03 | 1383.8
B-04 | 1379.3
B-05 | 1395.8
B-06 | 1409.1
B-07 | 1393
B-08 | 1440.3
B-09 | 1397.1
B-10 | 1417.2
B-11 | 1465.3
B-12 | 1446.2
B-13 | 1446.6
B-14 | 1436.8
B-15 | 1437.2
B-16 | 1444.8
B-17 | 1415
B-18 | 1380.1
B-19 | 1386.9
B-20 | 1388
B-21 | 1435.1
B-22 | 1423
B-23 | 1395.6
B-24 | 1370.1
B-25 | 1370.7
D-01 | 1063.9
D-02 | 1040.4
D-03 | 1050.2
D-04 | 1034.3
D-05 | 1031
D-06 | 1038.2
D-07 | 1071.7
D-08 | 1055.5
D-09 | 1039.5
D-10 | 1050.4
D-11 | 1048.8
D-12 | 1039.1
D-13 | 1073.1
D-14 | 1080.5
D-15 | 1065.8
D-16 | 1066
D-17 | 1058.4
D-18 | 1074.6
D-19 | 1021.2
D-20 | 1048.2
D-21 | 1046.7
D-22 | 1064.2
D-23 | 1050.1
D-24 | 1023.3
D-25 | 1046.9
C-01 | 627.6
C-02 | 615
C-03 | 611
C-04 | 632
C-05 | 631.7
C-06 | 615.9
C-07 | 611.8
C-08 | 624.8
C-09 | 605.8
C-10 | 632.6
C-11 | 634.1
C-12 | 610.9
C-13 | 630
C-14 | 610.5
C-15 | 616
C-16 | 619.7
C-17 | 613.1
C-18 | 613.4
C-19 | 630.5
C-20 | 622.9
C-21 | 616.4
C-22 | 625.8
C-23 | 619.8
C-24 | 632.6
C-25 | 613.7
E-01 | 750.8
E-02 | 768.1
E-03 | 752.9
E-04 | 771.3
E-05 | 755.8
E-06 | 748.6
E-07 | 784.3
E-08 | 746
E-09 | 749.9
E-10 | 755.4
E-11 | 770.8
E-12 | 750.1
E-13 | 769.6
E-14 | 745.5
E-15 | 761.6
E-16 | 763.3
E-17 | 747.5
E-18 | 754.2
E-19 | 776
E-20 | 756.4
E-21 | 753.9
E-22 | 750.1
E-23 | 757.9
E-24 | 742.4
E-25 | 747.3
A-6
A-2-6
A-4
A-2-4
A-7-6
A-5
A-2-5
A-7-5
A-2-7
OH ó MH
CH
CL
ML ú OL
CL - ML
ML
Línea A
Línea B
Elaborado por Técnico Laboratorio QC:
Nombre:
Fecha:
Firma:
Revisado por Jefe de Laboratorio QA:
Nombre:
Fecha:
Firma:
Revisado por Jefe de Laboratorio QC:
Nombre:
Fecha:
Firma:
Aprobado por SMCV:
Nombre:
Fecha:
Firma:
100
15
MÍN MÁX
Note on Z6: Rodrigo: Clasificador "Jordi Gonzales" Adaptada por el comentarista. Rodri...
Note on Z7: Rodrigo: Clasificador "D. R" Adaptada por el comentarista. Rodri...
Note on AB7: Gregory: Recomendado para el certificado.
Note on Z8: Rodrigo: Clasificador "GMI S.A" Adaptada por el comentarista. Rodri...
Note on AB8: Gregory: Recomendado para el certificado.
Note on AD8: Gregory: Recomendado para el certificado.
Note on Z10: Rodrigo: Clasificador "Jordi Gonzales" Adaptada por el comentarista. Rodri...
Note on Z11: Rodrigo: Clasificador "D. R" Adaptada por el comentarista. Rodri...
Note on AB11: Gregory: Recomendado para el certificado.
Note on Z12: Rodrigo: Clasificador "GMI S.A" Adaptada por el comentarista. Rodri...
Note on O23: Gregory: Ingresar datos unicamente en las celdas de fuente de color ROJO
Note on V23: Gregory: No tocar, datos para hoja de calculo de analisis granulometrico
Note on R46: Gregory: Fracción Seca + Tara
Note on T46: Gregory: Verificacion del peso del fondo
Note on R53: Gregory: Pasante del tamiz N°200 por lavado + Fondo
Note on A97: Gregory: NO tocar o realizar cambio de datos en las tablas indicadas

## D4318
| SOCIEDAD MINERA CERRO VERDE S.A.A. | [8 empty] | ID del Documento: |  | QC-C-028
| ASEGURAMIENTO DE CALIDAD | [8 empty] | Revisión: |  | 2
| LIMITE LÍQUIDO, LÍMITE PLÁSTICO E ÍNDICE DE PLASTICIDAD | [8 empty] | Fecha: |  | 2025-01-01
[10 empty] | Especialidad: |  | Civil
PROYECTO: |  | TL SADDLE DAM SD1, SD2, SD4, SD5 | [5 empty] | N° SISTEMA: |  | CAP22027-C2-4000-0505
PRODUCTO ENTREGABLE: |  | RELLENO DE MATERIAL DE NÚCLEO | [5 empty] | CÓDIGO FACILIDAD: |  | CAP22027-C2-4000-0505-02/02
CONTRATISTA: |  | SGS DEL PERÚ S.A.C. | [5 empty] | FECHA: |  | 2026-04-10
ESPECIFICACIÓN: |  | CAP220271490000-C2-4000-10-CS-112_0 | [5 empty] | N° REGISTRO: |  | C-Z3-LA-025
PLANOS: | [7 empty] | PÁGINA: |  | 1 | DE | 1
LÍMITES DE CONSISTENCIA (ASTM D4318)
UBICACIÓN DE LA MUESTRA: |  |  | SD5- Plataforma de Acopio Zona 3 DP16 - Pila N° 25 | [7 empty] | FECHA MUESTREO: | 2026-04-10 |  |  | NO TOCAR DATO PARA HOJA DE CALCULO
MATERIAL: | Zona 3 - Núcleo |  |  |  |  | MUESTRA N°: |  | SGS-C-Z3-025 |  |  | FECHA ENSAYO: | 2026-04-10 |  | 31.76383
LÍMITE LÍQUIDO | [12 empty] | 25 EXT | 30.8643
Descripción |  |  |  | Und | Ensayos | [7 empty] | 25 INT | 30.89696
Nº TARRO |  |  |  |  | 3 |  | 18 |  | 6 |  |  |  |  | 30.8897 |  |  |  | 32 | 24 | 16
MASA TARRO + SUELO HUMEDO |  |  |  | (g) | 28.52 |  | 28.71 |  | 28.81 |  |  |  | PROM | 30.88063 |  |  |  | 3.465736 | 3.178054 | 2.772589
MASA TARRO + SUELO SECO |  |  |  | (g) | 24.49 |  | 24.56 |  | 24.56 | [8 empty] | 30.16467 | 30.99328 | 31.76383
MASA DE AGUA |  |  |  | (g) | 4.03 |  | 4.15 |  | 4.25 |  |  |  | 10 | 30.88063 | 30.95992
MASA DEL TARRO |  |  |  | (g) | 11.13 |  | 11.17 |  | 11.18
MASA DEL SUELO SECO |  |  |  | (g) | 13.36 |  | 13.39 |  | 13.38 |  |  |  | 25 | 30.88063 | 30.46731
CONTENIDO DE HUMEDAD |  |  |  | (%) | 30.16467 |  | 30.99328 |  | 31.76383 |  |  |  | 32 | 31.07928 | 28 | 32 | 31.07928
Limite Liquido (1 punto) LL= WN(N/25)0.121 |  |  |  | (%) | 31.07928 |  | 30.84057 |  | 30.09405 |  |  |  | 24 | 30.84057 | 20 | 24 | 30.84057 |  |  |  | golpe
NUMERO DE GOLPES |  |  |  |  | 32 |  | 24 |  | 16 |  |  |  | 28 | 30.95992 |  | 28 | 0 | 30.95992 |  |  | 25 | 31.57928
[13 empty] | 20 | 30.46731 |  | 20 | 0 | 30.46731 |  |  | 25 | 29.59405
LÍMITE PLÁSTICO | [15 empty] | 28 | 0 |  |  |  | lilmite liquido a 25 golpes
|  |  |  | Und | Ensayos |  |  |  | Observaciones |  |  |  | 24 | 30.84057 |  | 24 | 0 | 0 | 30.84057 |  | 25 | 0
Nº TARRO |  |  |  |  | 3 |  | 5 | [5 empty] | 16 | 30.09405 |  | 16 | 0 | 0 | 30.09405 |  |  |  |  | LL | LP | IP
MASA TARRO + SUELO HUMEDO |  |  |  | (g) | 12.63 |  | 12.58 | [16 empty] | 28.85765 | 19.38479 | 9.47286
MASA TARRO + SUELO SECO |  |  |  | (g) | 11.27 |  | 11.23
MASA DE AGUA |  |  |  | (g) | 1.36 |  | 1.35 | [16 empty] | 25 | 0
MASA DEL TARRO |  |  |  | (g) | 4.26 |  | 4.26 | [9 empty] | 25 | 0 | [5 empty] | 25 | 29.82 | LL
MASA DEL SUELO SECO |  |  |  | (g) | 7.01 |  | 6.97 | [9 empty] | 25 | 29.82 | 30.89696 |  |  |  |  | 1 | 29.82 | LL
CONTENIDO DE HUMEDAD |  |  |  | (%) | 19.40086 |  | 19.36872 | [9 empty] | 1 | 29.82
PROMEDIO |  |  |  | (%) | 19.38479
[13 empty] | COPIAR LA ECUACIÓN DEL GRÁFICO |  | x | -3.78 |  |  |  |  | LL |  |  | LP
[15 empty] | Cte. | 41.025 |  |  |  |  | N° TARRO | PESO | N° TARRO | PESO
X |  | Y | [18 empty] | 1 | 11.02 | 1 | 4.3
32 |  | 29 | 25 | [17 empty] | 2 | 11.16 | 2 | 4.28
[21 empty] | 3 | 11.13 | 3 | 4.26
[21 empty] | 4 | 11.3 | 4 | 4.28
[21 empty] | 5 | 11.34 | 5 | 4.26
[14 empty] | NO TOCAR DATOS PARA GRÁFICO | [6 empty] | 6 | 11.18 | 6 | 4.32
[14 empty] | 1.50515 | 1.380211 | 1.20412 |  |  |  |  | 7 | 11.33 | 7 | 4.26
[14 empty] | 25 | 1.39794 | 30.7913 |  |  |  |  | 8 | 11.3 | 8 | 4.28
[21 empty] | 9 | 11.36 | 9 | 4.26
[21 empty] | 10 | 11.14 | 10 | 4.26
[21 empty] | 11 | 11.09 | 11 | 4.3
[14 empty] | CALCULO | [6 empty] | 12 | 11.45 | 12 | 4.29
[14 empty] | 31.07928 | 30.84057 | 30.09405 |  |  |  |  | 13 | 11.5 | 13 | 4.27
[15 empty] | LIMITE LIQUIDO | [5 empty] | 14 | 11.36 | 14 | 4.27
[14 empty] | 1 | 1 | 1 |  |  |  |  | 15 | 11.33 | 15 | 4.26
[16 empty] | 3 |  |  |  |  | 16 | 11.43 | 16 | 4.3
[14 empty] | 31.07928 | 30.84057 | 30.09405 |  |  |  |  | 17 | 11.15 | 17 | 4.26
[21 empty] | 18 | 11.17 | 18 | 4.3
[15 empty] | LIMITE PLASTICO | [5 empty] | 19 | 11.38 | 19 | 4.29
[14 empty] | 1 | 1 | [5 empty] | 20 | 11.26 | 20 | 4.25
CONSTANTES FÍSICAS DE LA MUESTRA | [5 empty] | EETT MIN | [8 empty] | 2 | [5 empty] | 21 | 11.28 | 21 | 4.29
LMITE LÍQUIDO |  |  | 29.82 | 31 |  | 20% |  | 30.6713 | [5 empty] | 19.40086 | 19.36872 | [5 empty] | 22 | 11.36 | 22 | 4.26
LÍMITE PLÁSTICO |  |  |  | 19.38479 |  | - |  | 19.38479 | [12 empty] | 23 | 11.37 | 23 | 4.3
ÍNDICE DE PLASTICIDAD |  |  |  | 11.61521 |  | 10% |  | 11.28651 | [12 empty] | 24 | 11.54 | 24 | 4.28
Método Preparación: |  |  | Seco
Método de Ensayo: |  |  | Multipunto
Descripción de la Muestra: |  |  | SC - Arena Arcillosa con grava
% Retenido Acum. Tamiz N° 40 |  |  | 70.4945 | %
Método de Secado: |  |  | Horno
COMENTARIOS Y OBSERVACIONES:
Material Argílico Z3, "APROBADO" Cumple con los requisitos de limite liquido (LL) exigidos por las EETT.
Material Argílico Z3, "APROBADO" Cumple con los requisitos de Índice de Plasticidad (IP) exigidos por las EETT.
25
Elaborado por Técnico Laboratorio QC:
Nombre:
Fecha:
Firma:
Revisado por Jefe de Laboratorio QA:
Nombre:
Fecha:
Firma:
Revisado por Jefe de Laboratorio QC:
Nombre:
Fecha:
Firma:
Aprobado por SMCV:
Nombre:
Fecha:
Firma:
Note on R12: Gregory: No tocar, datos par la hoja de calculo
Note on U16: Full name: 01