## QC-C-019 (Cono Arena)
|  |  | SOCIEDAD MINERA CERRO VERDE S.A.A. | [5 empty] | ID del Documento: |  | QC-C-019
|  |  | ASEGURAMIENTO DE CALIDAD | [5 empty] | Revisión: |  | 2
|  |  | ENSAYO DE DENSIDAD DE CAMPO CONO DE ARENA ASTM D1556 | [5 empty] | Fecha: |  | 2025-01-02
[9 empty] | Especialidad: |  | Civil
PROYECTO: | PROYECTO: |  | TL SADDLE DAM 1, 2, 4, 5. |  |  |  |  | N° SISTEMA: |  | CAP22027-C2-4000-0505
PRODUCTO ENTREGABLE: | PRODUCTO ENTREGABLE: |  | RELLENO DE MATERIAL DEL NÚCLEO |  |  |  |  | CÓDIGO FACILIDAD: |  | CAP22027-C2-4000-0505-02/02
CONTRATISTA: | CONTRATISTA: |  | SGS DEL PERÚ S.A.C. |  |  |  |  | FECHA: |  | 2026-04-08
ESPECIFICACION: | ESPECIFICACION: |  | CAP220271490000-C2-4000-10-CS-112_0 |  |  |  |  | N° REGISTRO: |  | C-Z3-CA12-
PLANOS: | PLANOS: | [6 empty] | PÁGINA: |  | 1 DE | 1
ENSAYO DE CONO DE ARENA 12" TOMANDO COMO REFERENCIA LA NORMA ASTM D1556 | [13 empty] | Profundidad |  | 150 | 150 | 150
Datos de la muestra | [13 empty] | Rodillo Pata de Cabra 825h (33 Tn) |  | 14 | 14 | 14
UBICACIÓN DE LA MUESTRA: |  |  | SD5 - COT - Capa Nº 45 (12 Ciclos) | [5 empty] | FECHA DE ENSAYO: | 2026-04-08
MATERIAL: |  |  | Zona 3 - Núcleo | [5 empty] | REGISTRO DE ENSAYO: | SGS-CA12-Z3-045 |  | 4
TURNO: |  |  | Día | [5 empty] | ENSAYADO POR: | Percy Mollo
Número de Prueba | [5 empty] | (Nº) | 49
Número de Cono | [5 empty] | (Nº) | CA12" - 01
Profundidad de la Prueba | [5 empty] | (m) | 0.2
Número de Ciclos Compactados | [5 empty] | (Nº) | 12
Lado | [5 empty] | - | Inboard
Espesor de Capa (cm) | [5 empty] | (cm) | 30
Número de Capa | [5 empty] | (Nº) | 45
Coordenadas | [5 empty] | N: | 8166207.504 |  |  |  |  | 1
[6 empty] | E: | 222746.07
[6 empty] | Cota: | 2674.315 | [5 empty] | 0.9773
VOLUMEN DEL HOYO | [12 empty] | 0.9545
01 | Peso de la arena + frasco |  |  |  |  | (g) | 51500 | [5 empty] | 50331 | 0 | 0 | 0 | 0
2 | Peso de la arena remanente + frasco |  |  |  |  | (g) | 26500 | [5 empty] | 25294 | 0 | 0 | 0 | 0
3 | Peso de la arena empleada (01-02) |  |  |  |  | (g) | 25000 |  |  |  | 6016
4 | Peso de la arena en el cono y plato |  |  |  |  | (g) | 7827
5 | Peso de la arena en el hoyo (03-04) |  |  |  |  | (g) | 17173 |  |  |  | 4291
6 | Densidad de la arena |  |  |  |  | (g/cm3) | 1.348
7 | Volumen del hoyo (05/06) |  |  |  |  | (cm3) | 12740 |  |  |  | 2899
DENSIDAD SECA EN SITU DE LA MUESTRA TOTAL | [12 empty] | 0.99
8 | Peso de la muestra húmeda extraída del hoyo + recipiente |  |  |  |  | (g) | 29800 | [5 empty] | 29502 | 0 | 0 | 0 | 0
9 | Peso del recipiente |  |  |  |  | (g) | 10
10 | Peso de la muestra húmeda extraída del hoyo (08-09) |  |  |  |  | (g) | 29790 |  |  |  | 0
11 | Densidad húmeda in situ (10/07) |  |  |  |  | (g/cm3) | 2.338 |  |  |  | 0
12 | Densidad seca in situ 11/(1+(19/100)) |  |  |  |  | (g/cm3) | 2.127 |  |  |  | #DIV/0!
CONTENIDO DE HUMEDAD DE LA FRACCIÓN FINA (ASTM D2216)
13 | Peso de la muestra húmeda + Tara |  |  |  |  | (g) | 2540
14 | Peso de la muestra seca + Tara |  |  |  |  | (g) | 2386
15 | Peso del agua (13-14) |  |  |  |  | (g) | 154 |  |  |  | 0
16 | Peso de la Tara |  |  |  |  | (g) | 1058.4
17 | Peso de la muestra seca (14-16) |  |  |  |  | (g) | 1327.6 |  |  |  | 0 |  | 1.05
18 | % de humedad de la fracción fina (15/17*100) |  |  |  |  | (%) | 11.59988 |  |  |  | #DIV/0! |  | 12.2 | 0 | 0 | 0 | #DIV/0!
19 | % de humedad de la muestra total (27*24+28*25)/100 |  |  |  |  | (%) | 9.9 |  |  |  | #DIV/0!
CORRECCIÓN DE LA DENSIDAD SECA Y CONTENIDO DE HUMEDAD (ASTM D4718) | [17 empty] | Valores de Humedad
20 | P. de la muestra seca extraída del hoyo (22+23) |  |  |  |  | (g) | 27110 |  |  |  | #DIV/0! |  | 1.062 |  |  |  |  | 6.2 | mínimo
21 | P. del mat. extra dimensionado |  |  |  |  | (g) | 5775 | [5 empty] | 6133 | 0 | 0 | 0 | 0 | 10.2 | máximo
22 | P. del mat. extra dimensionado seco 21/(1+(27/100)) |  |  |  |  | (g) | 5591 |  |  |  | 0
23 | P. seco de la fracción fina (10-21)/(1+18/100) |  |  |  |  | (g) | 21519 |  |  |  | #DIV/0!
24 | % del material extra dimensionado (22/20*100) |  |  |  |  | (%) | 20.6 |  |  |  | #DIV/0! | [6 empty] | Valores Requeridos |  |  | ZONA 3
25 | % del material de la fracción fina (23/20*100) |  |  |  |  | (%) | 79.4 |  |  |  | #DIV/0!
26 | Peso Especifico del material extra dimensionado (ASTM C127) | [5 empty] | 2.48 | [7 empty] | % DE COMPACTACIÓN CORREGIDA Y SIN CORREGIR |  |  | Pila | N° |  | 20 |  | 13
27 | % de absorción del material extra dimensionado (ASTM C127) | [5 empty] | 3.3 |  |  |  |  | Código de Proctor Utilizado |  |  | STN-TF_Z3-SGS-061 |  |  | Maxima Densidad Seca(g/cc) |  |  | 2.078 |  | 2.072
28 | % de humedad de fracción fina (=18) |  |  |  |  | (%) | 11.59988 |  |  |  | #DIV/0! | Método de Proctor Utilizado |  |  | C |  |  | Maxima Densidad Seca (g/cc) |  |  | 2.148 |  | 2.14
29 | Densidad Seca de la fraccón fina (12*26*25/(100*26-12*24)) |  |  |  |  | (g/cm3) | 2.051 |  |  |  | #DIV/0! | Densidad Seca de la fraccón fina (12*26*25/(100*26-12*24)) |  |  | 2.051 | 0 | 0 | OCH(%) |  |  | 9.2 |  | 9.5
GRADO DE COMPACTACIÓN CORREGIDA | [11 empty] | Densidad seca in situ (Total) |  |  | 2.127 | 0 | 0 | OCH Corregida(%) |  |  | 8.2 |  | 8.2
30 | Máxima densidad seca Sin Corregir |  |  |  |  | (g/cm3) | 2.078 | 2.078 | 2.078 |  |  | % del material extra dimensionado (De campo) |  |  | 20.6 | 0 | 0 | Greveda espicifica Bulk(g/cc) |  |  | 2.48 |  | 2.49
31 | % de compactación (29/30)*100 |  |  |  |  | (%) | 98.7 |  |  | #DIV/0! | #DIV/0! | % del material extra dimensionado (Del Proctor) |  |  | 25 | 25 | 25 | % de Absorción |  |  | 3.3 |  | 3.2
| ACEPTACIÓN DEL ENSAYO DE ACUERDO A EETT (CUMPLE) / (NO CUMPLE) | [5 empty] | CUMPLE | NO CUMPLE | NO CUMPLE |  | #DIV/0! | Máxima densidad seca (Sin Corregir Proctor) |  |  | 2.029 | 2.029 | 2.029 | Metodo de Proctor |  |  | C |  | C
CARACTERÍSTICAS FÍSICAS DEL MATERIAL | [11 empty] | Máxima densidad seca (Corregida Proctor) |  |  | 2.132 | 2.132 | 2.132 | Codigo de Ensayo |  |  | SGS-C-Z3-020 | SGS-C-Z3-015 | STN-SD5-Z3-103
% Mínimo de Compactación Especificado EETT |  |  |  |  | 98 | Clasificación SUCS |  | SC | Límite Líquido |  | 29 | % de compactación (Fracción fina corregida) |  |  | 101.1 | 0 | 0 | % Ret. de Material Extradimencionado |  |  | 20.3 |  | 19.2
Método de Ensayo (ASTM D698 Proctor Estándar) |  |  |  |  | C | Pasa Tamiz N° 200 |  | 16.5 | Limite Plástico |  | 17 | % de compactación (Muestra total) |  |  | 99.76548 | 0 | 0 | % Ret. En Tamiz N° 4
Óptimo Contenido de Humedad (Corregido) % |  |  |  |  | 8.2 | Peso especif. Piedra |  | 2.48 | Índice Plástico |  | 12 | Difrencia en % compactado |  |  | 1.334522 | 0 | 0 | % Pasante Tamiz N°200 |  |  | 16.5 |  | 17
Observaciones: |  | La compactación de la reparación de la capa N° 45, Lado Inboard zona central, se realizó con rodillo pata de cabra 825h - 33 Tn. (MBE) 12 ciclos. En coordinación con | [9 empty] | Difrencia en % Grava |  |  | -4.4 | -25 | -25 | Limite Liquido |  |  | 29 |  | 30
QA STANTEC. Los datos utilizados corresponden alos ensayos de la Pila N° 20 con N° de Registro: (SGS-C-Z3-020). | [11 empty] | VOLUMEN | 371.06 | M3 | CUMPLE | NO CUMPLE | NO CUMPLE | Limite Plastico |  |  | 17 |  | 18
[14 empty] | Referencia: Se realizó el ensayo cerca al Sector 2. |  |  |  | Indice Deplasticidad |  |  | 12 |  | 12
Aplica Site Instruction: STN-CAP22027-2001747037-IS-077.
Referencia: El ensayo se realizo en el Sector 2
| Ítem | Código de Registro | Fecha de Ensayo (Muestreo) | Procedencia de la Muestra |  | N° Capa | Espesor Capa (mm) | Profund. Muestra (mm) | N° Ciclos | Equipo Utilizado para Compactación de la Capa |  | Cota | Coordenadas |  | Ensayo realizado | Datos Laboratorio (Proctor ASTM D698) | [5 empty] | Datos Campo (Cono de Arena ADTM D1556) | [5 empty] | Grado de Compact. EETT. (%) | Grado de Compact. EETT. (%) | Equipo de Densidad Utilizado | Procedencia de Material para la Capa | N° | Observaciones
[10 empty] | Rodillo Pata de Cabra 825h (33 Tn) | Rodillo Pata de Cabra Bomag (13 Tn) |  |  |  |  | Reg. Laboratorio | Densidad Seca Sin Corregir (g/cm3) | Humedad Óptima Sin Corregir (%) | Material Sobretamaño (%) | Humedad Óptima Corregida (%) | Método Utilizado para Corrección | Densidad Húmeda (g/cm3) | Contenido Humedad Total (%) | Material Sobretamaño (%) | Densidad Seca Sin Corregir (g/cm3) | Contenido Humedad Fracción Fina (%) | Grado Compact. (%)
|  |  |  | Lado | Ubicación | [7 empty] | Norte | Este
| 49 | SGS-CA12-Z3-045 | 2026-04-08 | Inboard | SD5 - COT - Capa Nº 45 (12 Ciclos) | 45 | 300 | 200 | 12 | 12 | 0 | 2674.315 | 8166207.504 | 222746.07 | Cono de Arena | SGS-C-Z3-020 | 2.078 | 9.2 | 20.3 | 8.2 | C | 2.338 | 9.9 | 20.6 | 2.051 | 11.59988 | 98.70067 | 98 | Cumple | Cono de Arena 12" | Pila | 20
| 0 | SGS-CA12-Z3-045 | 2026-04-08 | 0 | SD5 - COT - Capa Nº 45 (12 Ciclos) | 0 | 0 | 0.2 | 14 | 14 | 0 | 0 | 0 | 0 | Cono de Arena | SGS-C-Z3-020 | 2.078 | 9.2 | 20.3 | 8.2 | C | 0 | 0 | 0 | 0 | 0 | 0 | 98 | No Cumple | Cono de Arena 12" | Pila | 20
| 0 | SGS-CA12-Z3-045 | 2026-04-08 | 0 | SD5 - COT - Capa Nº 45 (12 Ciclos) | 0 | 0 | 0.2 | 14 | 14 | 0 | 0 | 0 | 0 | Cono de Arena | SGS-C-Z3-020 | 2.078 | 9.2 | 20.3 | 8.2 | C | 0 | 0 | 0 | 0 | 0 | 0 | 98 | No Cumple | Cono de Arena 12" | Pila | 20
Elaborado por Técnico Laboratorio QC:
Nombre:
Fecha:
Firma:
Revisado por Jefe de Laboratorio QA:
Nombre:
Fecha:
Firma:
Revisado por Jefe de Laboratorio QC:
Nombre:
Fecha:
Firma:
Aprobado por SMCV:
Nombre:
Fecha:
Firma:
Note on Q61: Gregory: % retenido según Método de Proctor
Note on Q62: Gregory: Maxima Densidad Seca sin Corregir PROCTOR UTILIZADO
Note on Q63: Gregory: Maxima densidad seca Corregida (Proctor Utilizado)

## Cono Asumido (hidden)
|  |  | SOCIEDAD MINERA CERRO VERDE S.A.A. | [5 empty] | ID del Documento: |  | QC-C-019
|  |  | ASEGURAMIENTO DE CALIDAD | [5 empty] | Revisión: |  | 2
|  |  | ENSAYO DE DENSIDAD DE CAMPO CONO DE ARENA ASTM D1556 | [5 empty] | Fecha: |  | 2025-01-02
[9 empty] | Especialidad: |  | Civil
PROYECTO: | PROYECTO: |  | TL SADDLE DAM 1, 2, 4, 5. |  |  |  |  | N° SISTEMA: |  | CAP22027-C2-4000-0505
PRODUCTO ENTREGABLE: | PRODUCTO ENTREGABLE: |  | RELLENO DE MATERIAL DEL NÚCLEO |  |  |  |  | CÓDIGO FACILIDAD: |  | CAP22027-C2-4000-0505-02/01
CONTRATISTA: | CONTRATISTA: |  | OPEMIP |  |  |  |  | FECHA: |  | 2026-04-08
ESPECIFICACION: | ESPECIFICACION: |  | CAP220271490000-C2-4000-10-CS-112_0 |  |  |  |  | N° REGISTRO:
PLANOS: | PLANOS: | [6 empty] | PÁGINA: |  | DE
ENSAYO DE CONO DE ARENA (ASTM D1556) | [13 empty] | Profundidad |  | 150 | 150
Datos de la muestra | [13 empty] | Rodillo Pata de Cabra 825h (33 Tn) |  | 14 | 14
UBICACIÓN DE LA MUESTRA: |  |  | SD5 - COT - Capa Nº 45 (12 Ciclos) | [5 empty] | FECHA DE ENSAYO: | 2026-04-08 |  |  |  | Rodillo Pata de Cabra 825h (33 Tn) |  | 5 | 5
MATERIAL: |  |  | Zona 3 - Núcleo | [5 empty] | REGISTRO DE ENSAYO: | SGS-CA12-Z3-045 |  | 34 |  | Rodillo Pata de Cabra Bomag (13 Tn) |  | 0 | 0
TURNO: |  |  | Día | [5 empty] | ENSAYADO POR: | Percy Mollo |  |  |  | Progresiva |  | 1235.85 | 1235.85
Número de Prueba | [6 empty] | 49 | 0
Lado | [6 empty] | Inboard | 0
Espesor de Capa (cm) | [6 empty] | 30 | 0
Número de Capa | [6 empty] | 45 | 0
Coordenadas | [5 empty] | N: | 8166207.504 | 0 |  |  |  | 1
[6 empty] | E: | 222746.07 | 0
[6 empty] | Cota: | 2674.315 | 0 |  |  |  |  | 0.9773
VOLUMEN DEL HOYO | [12 empty] | 0.9545
01 | Peso de la arena + frasco |  |  |  |  | (g) | 51500 | 0 |  |  |  |  | 50331 | 0 | 0 | 0 | 0
2 | Peso de la arena remanente + frasco |  |  |  |  | (g) | 26500 | 0 |  |  |  |  | 25294 | 0 | 0 | 0 | 0
3 | Peso de la arena empleada (01-02) |  |  |  |  | (g) | 25000 | 0 |  |  | 6016
4 | Peso de la arena en el cono y plato |  |  |  |  | (g) | 7827 | 0
5 | Peso de la arena en el hoyo (03-04) |  |  |  |  | (g) | 17173 | 0 |  |  | 4291
6 | Densidad de la arena |  |  |  |  | (g/cm3) | 1.348 | 0
7 | Volumen del hoyo (05/06) |  |  |  |  | (cm3) | 12740 | #DIV/0! |  |  | 2899
DENSIDAD SECA EN SITU DE LA MUESTRA TOTAL | [12 empty] | 0.99
8 | Peso de la muestra húmeda extraída del hoyo + recipiente |  |  |  |  | (g) | 29800 | 0 |  |  |  |  | 29502 | 0 | 0 | 0 | 0
9 | Peso del recipiente |  |  |  |  | (g) | 10 | 0
10 | Peso de la muestra húmeda extraída del hoyo (08-09) |  |  |  |  | (g) | 29790 | 0 |  |  | 0
11 | Densidad húmeda in situ (10/07) |  |  |  |  | (g/cm3) | 2.338 | #DIV/0! |  |  | 0
12 | Densidad seca in situ 11/(1+(19/100)) |  |  |  |  | (g/cm3) | 2.937 | #DIV/0! |  |  | #DIV/0!
CONTENIDO DE HUMEDAD DE LA FRACCIÓN FINA (ASTM D2216)
13 | Peso de la muestra húmeda + Tara |  |  |  |  | (g) | 2540 | 0
14 | Peso de la muestra seca + Tara |  |  |  |  | (g) | 3050 | 1835
15 | Peso del agua (13-14) |  |  |  |  | (g) | -510 | -1835 |  |  | 0
16 | Peso de la Tara |  |  |  |  | (g) | 1058.4 | 0
17 | Peso de la muestra seca (14-16) |  |  |  |  | (g) | 1991.6 | 1835 |  |  | 0 |  | 1.05
18 | % de humedad de la fracción fina (15/17*100) |  |  |  |  | (%) | -25.60755 | -100 |  |  | #DIV/0! |  | -26.9 | -105 | 0 | 0 | #DIV/0!
19 | % de humedad de la muestra total (27*24+28*25)/100 |  |  |  |  | (%) | -20.4 | #DIV/0! |  |  | #DIV/0!
CORRECCIÓN DE LA DENSIDAD SECA Y CONTENIDO DE HUMEDAD (ASTM D4718) | [17 empty] | Valores de Humedad
20 | P. de la muestra seca extraída del hoyo (22+23) |  |  |  |  | (g) | 37409 | #DIV/0! |  |  | #DIV/0! |  | 1.062 |  |  |  |  | 6.2 | mínimo
21 | P. del mat. extra dimensionado |  |  |  |  | (g) | 7005 | 7729 |  |  |  |  | 7439 | 8208 | 0 | 0 | 0 | 10.2 | máximo
22 | P. del mat. extra dimensionado seco 21/(1+(27/100)) |  |  |  |  | (g) | 6781 | 7482 |  |  | 0
23 | P. seco de la fracción fina (10-21)/(1+18/100) |  |  |  |  | (g) | 30628 | #DIV/0! |  |  | #DIV/0!
24 | % del material extra dimensionado (22/20*100) |  |  |  |  | (%) | 18.1 | #DIV/0! |  |  | #DIV/0!
25 | % del material de la fracción fina (23/20*100) |  |  |  |  | (%) | 81.9 | #DIV/0! |  |  | #DIV/0!
26 | Peso Especifico del material extra dimensionado (ASTM C127) | [5 empty] | 2.48 | 2.48 | [6 empty] | % DE COMPACTACIÓN CORREGIDA Y SIN CORREGIR |  |  | Pila |  |  | 20
27 | % de absorción del material extra dimensionado (ASTM C127) | [5 empty] | 3.3 | 3.3 |  |  |  | Código de Proctor Utilizado |  |  | STN-TF_Z3-SGS-061 |  |  | Maxima Densidad Seca(g/cc) |  |  | 2.078
28 | % de humedad de fracción fina (=18) |  |  |  |  | (%) | -25.60755 | -100 |  |  | #DIV/0! | Método de Proctor Utilizado |  |  | C |  |  | Maxima Densidad Seca (g/cc) |  |  | 2.148
29 | Densidad Seca de la fraccón fina (12*26*25/(100*26-12*24)) |  |  |  |  | (g/cm3) | 3.062 | #DIV/0! |  |  | #DIV/0! | Densidad Seca de la fraccón fina (12*26*25/(100*26-12*24)) |  |  | 3.062 | #DIV/0! | 0 | OCH(%) |  |  | 9.2
GRADO DE COMPACTACIÓN CORREGIDA | [11 empty] | Densidad seca in situ (Total) |  |  | 2.937 | #DIV/0! | 0 | OCH Corregida(%) |  |  | 8.2
30 | Máxima densidad seca Sin Corregir |  |  |  |  | (g/cm3) | 2.078 | 2.078 |  |  |  | % del material extra dimensionado (De campo) |  |  | 18.1 | #DIV/0! | 0 | Greveda espicifica Bulk(g/cc) |  |  | 2.48
31 | % de compactación (29/30)*100 |  |  |  |  | (%) | 147.4 | #DIV/0! |  | #DIV/0! | #DIV/0! | % del material extra dimensionado (Del Proctor) |  |  | 25 | 25 | 25 | % de Absorcion |  |  | 3.3
| ACEPTACIÓN DEL ENSAYO DE ACUERDO A EETT (CUMPLE) / (NO CUMPLE) | [5 empty] | CUMPLE | #DIV/0! |  |  | #DIV/0! | Máxima densidad seca (Sin Corregir Proctor) |  |  | 2.029 | 2.029 | 2.029 | Metodo de Proctor |  |  | C
CARACTERÍSTICAS FÍSICAS DEL MATERIAL | [11 empty] | Máxima densidad seca (Corregida Proctor) |  |  | 2.132 | 2.132 | 2.132 | Codigo de Ensayo |  |  | SGS-C-Z3-020
% Mínimo de Compactación Especificado EETT |  |  |  |  | 98 | Clasificación SUCS |  | SC | Límite Líquido |  | 29 | % de compactación (Fracción fina corregida) |  |  | 150.9 | #DIV/0! | 0 | % Ret. de Material Extra Dimencioando |  |  | 20.3
Método de Ensayo (ASTM D698 Proctor Estándar) |  |  |  |  | C | Pasa Tamiz N° 200 |  | 16.5 | Limite Plástico |  | 17 | % de compactación (Muestra total) |  |  | 137.758 | #DIV/0! | 0 | % Pasante Tamiz N°200 |  |  | 16.5
Óptimo Contenido de Humedad (Corregido) % |  |  |  |  | 8.2 | Peso especif. Piedra |  | 2.48 | Índice Plástico |  | 12 | Difrencia en % compactado |  |  | 13.14203 | #DIV/0! | 0 | Limite Liquido |  |  | 29
Observaciones: |  | La compactación para la capa se realizo con rodillo BOMAG pata de cabra 13 Tn en la capa 3 (9 ciclos) los puntos para la realización de las pruebas 21 y 22, las | [9 empty] | Difrencia en % Grava |  |  | -6.9 | #DIV/0! | -25 | Limite Plastico |  |  | 17
ha designado la contratista OPEMIP, los ensayos de densidad por el método cono de arena es en soporte a la contratista OPEMIP. En coordinación con QA STANTEC. Los datos para | [11 empty] | VOLUMEN | 371.06 | M3 | CUMPLE | #DIV/0! | NO CUMPLE | Indice Deplasticidad |  |  | 12
el caculo corresponden a los ensayos de la Pila N°14 con N° de Registro: (STN-SD5-Z7-123).
1.995
0.972
30604
29747
| Item |  | Código de Ensayo | Registro Nº | Nº Ensayo | Sistema | Fecha de Ensayo | Ubicación |  | N° Capa | Espesor Capa (mm) | Profund. Muestra (mm) | Procedencia | Laboratorio |  |  | Grado de Compact. Especif. (%) | Campo |  |  | ¿Conforme o No Conforme? | Equipo Utilizado
[14 empty] | Reg. Laboratorio (Proctor) | Maxima Densidad Seca Corregida (gr/cm3) | Humedad Óptima Corregida (%) |  | Densidad Seca (gr/cm3) | Contenido Humedad (%) | Grado Compact. (%)
[8 empty] | Sector | Lado
| 1 |  | SGS-CA12-Z3-045 | QC-C-19 | 1 | SD5 - COT - Capa Nº 45 (12 Ciclos) | 2026-04-08 | SD5 | Inboard | 45 | 300 | 150 | Zona 3 - Núcleo | BV-LAB-Z7TF-003 | 2.078 | 8.2 | 98 | 3.062 | -20.4 | 147.3532 | Conforme | FALSE
| 2 |  | SGS-CA12-Z3-045 | QC-C-19 | 2 | SD5 - COT - Capa Nº 45 (12 Ciclos) | 2026-04-08 | SD5 | 0 | 0 | 300 | 150 | Zona 3 - Núcleo | BV-LAB-Z7TF-003 | 2.078 | 8.2 | 98 | #DIV/0! | #DIV/0! | #DIV/0! | #DIV/0! | FALSE
| 3 |  | SGS-CA12-Z3-045 | QC-C-19 | 3 | SD5 - COT - Capa Nº 45 (12 Ciclos) | 2026-04-08 | SD5 | 0 | 0 | 300 | 150 | Zona 3 - Núcleo | BV-LAB-Z7TF-003 | 2.078 | 8.2 | 98 | 0 | 0 | 0 | No Conforme | FALSE
| 4 |  | SGS-CA12-Z3-045 | QC-C-19 | 4 | SD5 - COT - Capa Nº 45 (12 Ciclos) | 2026-04-08 | SD5 | 0 | 0 | 300 | 150 | Zona 3 - Núcleo | BV-LAB-Z7TF-003 | 2.078 | 8.2 | 98 | 0 | 0 | 0 | No Conforme | FALSE
| Ítem | Código de Registro | Fecha de Ensayo (Muestreo) | Procedencia de la Muestra |  | N° Capa | Espesor Capa (mm) | Profund. Muestra (mm) | N° Ciclos | Equipo Utilizado para Compactación de la Capa |  | Progresivas |  |  | Cota | Coordenadas |  | Ensayo realizado | Datos Laboratorio (Proctor ASTM D698) | [5 empty] | Grado de Compact. EETT. (%) | Datos Campo (Cono de Arena ADTM D1556) | [5 empty] | Grado de Compact. EETT. (%) | Cumplimiento EETT (Cumple / No Cumple) | Equipo de Densidad Utilizado | Procedencia de Material para la Capa | Observaciones
[10 empty] | Rodillo Pata de Cabra 825h (33 Tn) | Rodillo Pata de Cabra Bomag (13 Tn) | [7 empty] | Reg. Laboratorio | Densidad Seca Sin Corregir (g/cm3) | Humedad Óptima Sin Corregir (%) | Material Sobretamaño (%) | Humedad Óptima Corregida (%) | Método Utilizado para Corrección |  | Densidad Húmeda (g/cm3) | Contenido Humedad Total (%) | Material Sobretamaño (%) | Densidad Seca Sin Corregir (g/cm3) | Contenido Humedad Fracción Fina (%) | Grado Compact. (%)
|  |  |  | Lado | Ubicación | [6 empty] | Inicio | Final | Ensayo |  | Norte | Este
| 49 | SGS-CA12-Z3-045 | 2026-04-08 | Inboard | SD5 - COT - Capa Nº 45 (12 Ciclos) | 45 | 300 | 150 | 5 | 5 | 0 | 1215.25 | 1271.25 | 1249.75 | 2674.315 | 8166207.504 | 222746.07 | Cono de Arena | SGS-C-Z3-020 | 2.078 | 9.2 | 20.3 | 8.2 | C | 98 | 2.338 | -20.4 | 18.1 | 3.062 | -25.60755 | 147.3532 | 98 | Cumple | Cono de Arena 6" | Pila N°14 | Capa retirada, no cumple EETT
| 0 | SGS-CA12-Z3-045 | 2026-04-08 | 0 | SD5 - COT - Capa Nº 45 (12 Ciclos) | 0 | 300 | 150 | 5 | 5 | 0 | 1215.75 | 1269.75 | 1235.85 | 0 | 0 | 0 | Cono de Arena | SGS-C-Z3-020 | 2.078 | 9.2 | 20.3 | 8.2 | C | 98 | #DIV/0! | #DIV/0! | #DIV/0! | #DIV/0! | -100 | #DIV/0! | 98 | Cumple | Cono de Arena 6" | Pila N°14 | Capa retirada, no cumple EETT
| 0 | SGS-CA12-Z3-045 | 2026-04-08 | 0 | SD5 - COT - Capa Nº 45 (12 Ciclos) | 0 | 300 | 150 | 5 | 5 | 0 | 1215.75 | 1269.75 | 1235.85 | 0 | 0 | 0 | Cono de Arena | SGS-C-Z3-020 | 2.078 | 9.2 | 20.3 | 8.2 | C | 98 | #DIV/0! | #DIV/0! | #DIV/0! | #DIV/0! | -100 | #DIV/0! | 98 | Cumple | Cono de Arena 6" | Pila N°14 | Capa retirada, no cumple EETT
Elaborado por Técnico Laboratorio QC:
Nombre:
Fecha:
Firma:
Revisado por Jefe de Laboratorio QA:
Nombre:
Fecha:
Firma:
Revisado por Jefe de Laboratorio QC:
Nombre:
Fecha:
Firma:
Aprobado por SMCV:
Nombre:
Fecha:
Firma:
Note on Q58: Gregory: % retenido según Método de Proctor
Note on Q59: Gregory: Maxima Densidad Seca sin Corregir PROCTOR UTILIZADO
Note on Q60: Gregory: Maxima densidad seca Corregida (Proctor Utilizado)