## Cono de Arena
|  | Control de Calidad |  |  | DENSIDAD DE CAMPO |  |  |  | CV-GC-QC-FORCA-002
|  | Depósito de Relaves Enlozada |  |  | CONO DE ARENA |  |  |  | Ver. | 0
[5 empty] | ASTM D1556 |  |  |  | Fecha | 2026-03-10
Proyecto |  | : Tailings Storage Facility |  |  | Reporte Nº: |  |  | CV-DRE-QC-RCA-250427-A
Propietario |  | : Sociedad Minera Cerro Verde |  |  | Código de ensayo: |  |  | CA-260000
Gerencia |  | : Relaves y Aguas |  |  | Tipo de material: |  |  | Arena de relaves
Area |  | : Operaciones Relaves C1 |  |  | Ubicación: |  |  | Depósito de Relaves Enlozada
Guardia N° |  | : 4 |  |  | Fecha: |  |  | 2025-04-27
Fecha Muestreo: |  | 2025-04-27 | A |  | Muestreado por: |  |  | Anderson Apaza
Fecha Ensayo: |  | 2025-04-27 | A |  | Cono Ensayado por: |  |  | Anderson Apaza
Ubicacion ensayo: |  | Cancha 3A-M , Sp 39 |  |  | Granul. ensayado por: |  |  | Anderson Apaza | [12 empty] | Tecnicos
Procedencia: |  | Underflow de relaves ciclones N°2 |  |  | Revisado por: |  |  | Gustavo Muñoz | [6 empty] | Verificar última fecha de Calibraciones |  |  |  | 2026-04-04 |  | Juan Carlos Marín
Sergio Zapana
CONO DE ARENA | [20 empty] | Francisco Vilcapaza
Datos generales |  |  |  |  | Contenido de humedad |  |  |  | Muestra | Pto proctor |  |  |  |  | Colocar el N° de molde | 14 |  |  |  |  | Paul Paz
Cancha-Zona |  |  | 3A-M |  | N° Tara |  |  |  | 22 | 40 | [10 empty] | Hebert Asqui
Spray Bar (Sb) - Spool (Sp) - Pórtico (P) |  |  | Sp 39 |  | Peso suelo húmedo + tara (g) |  |  |  | 1029.5 | 1098.1 |  |  | Molde # |  | 12 | 13 | 14 |  |  |  | Pablo Hinojosa
Progresiva de Presa (E-O) |  |  | 1273.74 |  | Peso suelo seco + tara (g) |  |  |  | 992.6 | 1045.2 |  |  | Peso |  | 4118.4 | 4111.7 | 4285.1 |  |  |  | Edwin Chullo
Distancia a eje de Presa (aguas abajo) (S-N) |  |  | 385.12 |  | Peso de la tara (g) |  |  |  | 653.1 | 721.6 |  |  | Volumen |  | 938.7 | 937.4 | 940.8 |  |  |  | Felix Tarqui M
Cota de elevación (msnm) |  |  | 2531.73 |  | Peso del agua (g) |  |  |  | 36.9 | 52.9 |  |  |  |  | 2026-04-04 | 2026-04-04 | 2026-04-04 |  |  |  | Gerson Gallegos
Cono número |  |  | 28 |  | Peso del suelo seco (g) |  |  |  | 339.5 | 323.6 | [10 empty] | Jorge Pulcha
Equipo utilizado |  |  | D6R+B6T |  | Contenido de humedad (%) |  |  |  | 10.87% | 16.35% |  |  |  |  | Verificar última fecha de Calibraciones |  |  |  | 2026-04-13 |  | Brian Fernandez
Nº de pasadas |  |  | 8 |  | Peso seco total (g) |  |  |  | 339.5 |  |  |  | Cono # |  | 28 | 29 | 31 |  |  |  | Niuler Mamani
Juan Herrera
Datos del ensayo y resultados |  |  |  |  | Punto proctor, selección de curva y resultados | [7 empty] | Peso |  | 1807 | 1813 | 1904 |  |  |  | Guillermo Perez
Peso del material bruto (g) |  |  | 4782 |  | P. mat. + molde | P. molde | P. material | Vol. molde | D. húmeda | D. seca |  |  | Densidad |  | 1.551 | 1.551 | 1.541 |  |  |  | Anderson Apaza
Peso de la tara (g) |  |  | 10 |  | 6184 | 4285.1 | 1898.9 | 940.8 | 2.018389 | 1.734796 |  |  |  |  | 2026-04-13 | 2026-04-13 | 2026-04-15 |  |  |  | Jhon Villalobos
Peso del suelo húmedo (g) |  |  | 4772 |  | Curva adoptada |  |  |  |  | Pto.Pr.
Peso de la arena + frasco (g) |  |  | 7800 |  | Máxima densidad seca (g/cm3) |  |  |  |  | 1.735
Peso de la arena del cono (g) |  |  | 1807 |  | Humedad óptima (%) |  |  |  |  | 16.3
Peso de la arena que queda + el frasco (g) |  |  | 2108 |  | Porcentaje de compactación (%) |  |  |  |  | 99.04029 |  |  |  |  | Para Corrección de Granulometría
Peso neto de la arena empleada (g) |  |  | 3885 |  | Compactación especificada (%) |  |  |  |  | 98%
Densidad de la arena (g/cm³) |  |  | 1.551 |  | Profundidad de ensayo (m) |  |  |  |  | 0.15 |  |  |  |  | 22 | 22
Volumen del hueco (cm³) |  |  | 2504.836 |  | Valor asignado a densímetro (g/cm3) |  |  |  |  | 1.727 |  |  |  |  | 1029.5 | 1029.5 |  |  |  |  | Supervisores
Densidad del suelo húmedo (g/cm3) |  |  | 1.905115 |  | Porcentaje de compactación según densímetro (%) |  |  |  |  | 100.9 |  |  |  |  | 992.6 | 992.6 |  |  |  |  | Francisco Vilcapaza
Humedad contenida en el suelo (%) |  |  | 10.87% |  | Pasó/Falló |  |  |  |  | Pasó |  |  |  |  | 653.1 | 653.1 |  |  |  |  | Guillermo Torres
Densidad del suelo seco (g/cm3) |  |  | 1.718349 |  | Ensayo de Densímetro asociado, código |  |  |  |  | DN-260410 | [10 empty] | Gustavo Muñoz
GRANULOMETRIA | [20 empty] | Juan Carlos Marin
[5 empty] | Tamices ASTM | Abertura ( µm) | Peso Ret. (g) | % Ret. | % Acum. | % Pasa | [10 empty] | Robert Salas
Sergio Zapana
[5 empty] | Nº 8 | 2360 | 0 | 0 | 0 | 100
[5 empty] | Nº 16 | 1180 | 0 | 0 | 0 | 100
[5 empty] | Nº 30 | 600 | 5.5 | 1.620029 | 1.620029 | 98.37997
[5 empty] | Nº 40 | 425 | 22 | 6.480118 | 8.100147 | 91.89985 | [10 empty] | STANTEC
[5 empty] | Nº 50 | 300 | 59.6 | 17.55523 | 25.65538 | 74.34462 | [10 empty] | Augusto Cotrina
[5 empty] | Nº 70 | 212 | 71.8 | 21.14875 | 46.80412 | 53.19588 | [10 empty] | Baltazar Huayllani
[5 empty] | Nº 100 | 150 | 70.4 | 20.73638 | 67.5405 | 32.4595 | [10 empty] | Dilman Arenas
[5 empty] | Nº 200 | 75 | 68.4 | 20.14728 | 87.68778 | 12.31222 | [10 empty] | Edgar Valenzuela
[5 empty] | Fondo |  | 41.8 | 12.31222 | 0 | 0 | [10 empty] | Edgard Sutta
[7 empty] | 339.5 |  |  | 0 | [10 empty] | Einor Arenas
Observaciones: | [20 empty] | Fernando Valenzuela
Jesus Zeballos
Participan | Participan | Participan | Nombres |  |  |  |  | Firmas | [12 empty] | Juan Occ
Ensaya cono arena -Técnico QA/QC | [20 empty] | Luis Diaz
Ensaya granulometría - Técnico QA/QC | [20 empty] | Octavio Castro
Revisa - Supervisor QC - SMCV | [20 empty] | Orlando Huanqui
Verifica - Supervisor QA - STANTEC | [20 empty] | Philippe Lopez
Rafael Pampachura
Renzo Valdeiglesias
Roger Dávila
Victor Yañez
RESUMEN DE GRANULOMETRIA
| Fecha | Código | Hora |  | Cancha | Sp, Sb, A8, A9 | Este Oeste | Sur Norte | Cota | Ensayo | Peso de muestra (g) | Porcentaje acumulado Pasante | [7 empty] | Responsable | Turno
[12 empty] | Nº 8 | Nº 16 | Nº 30 | Nº 40 | Nº 50 | Nº 70 | Nº 100 | Nº 200
[12 empty] | 2.36 | 1.19 | 0.59 | 0.42 | 0.297 | 0.212 | 0.15 | 0.075
| 2025-04-27 | CA-260000 |  | SMCV | 3A-M | Sp 39 | 1273.74 | 385.12 | 2531.73 | Cono de arena | 339.5 | 100 | 100 | 98.37997 | 91.89985 | 74.34462 | 53.19588 | 32.4595 | 12.31222 |  | A
RESUMEN GENERAL
| Test No./ code (1) | File No. | Resp. Guar. | Turn | Lift No. | Date | Location | [16 empty] | SPECIFIED COMPACTION: |  |  |  | 98 | % | Proctor Compaction |  |  | One-Point Proctor
[7 empty] | Easting | Northing | Elev. | Cancha | Sb/ Sp No. | Depth (cm) | No. Dens | Corr. Moisture | Moisture, % (6) |  | Dry Density g/cm3 |  | Wet density Dens | Method (9) | Compactor (5) | Passes | Real Passes | Specific Gravity | Max. Particle size | Percent passing (Control) |  |  |  | Max. Dry Density | Optimum Moisture | Curve Code | Dry Density | Wet density | Moisture | Select. Curve | Moisture | Compaction % |  | Opinion (8) | Retest de/con | Remarks
| SMCV-QC | [12 empty] | k | Oven | Dens. | Corr. | Dens. |  | N/S/PR |  | # | # | g/cm3 |  | No. 30 | No. 50 | No. 100 | No. 200 | g/cm3 | % |  | g/cm3 | g/cm3 | % | No. | +/- | Pass | Failure
| IdCV | File | Resp. | Turn | Lift | Date | Este | Norte | Elev. | Cancha | SB | e= | #Dens | k | Hhorn | Hdens | DDCorr | DDDens | WDDens | N/S/PR | EqComp | Passes |  | GE | TM | No. 30 | No. 50 | No. 100 | No. 200 | PCMDD | Hópt | Curva | OPDD | OPWD | OPHum | CurvRepr | HumCurv | Pass | Failure | Ok/No | Rtst
| CA-260000 |  |  | A |  | 2025-04-27 | 1273.74 | 385.12 | 2531.73 | 3A-M | Sp 39 | 15 |  |  | 10.86892 |  | 1.718349 |  | 1.905115 | S | D6R+B6T | 4/4 | 8 |  | N° 16 | 98.37997 | 74.34462 | 32.4595 | 12.31222 | 1.735 | 16.3 | Pto.Pr. | 1.734796 | 2.018389 | 16.34734 | Pto.Pr. | -0.0473424 | 99.04029 |  | OK | 0 | DN-260410
RESUMEN PROTOCOLO
| Test No./ code (1) | Turn | Date | [7 empty] | Proctor Compaction
|  |  |  | easting | northing | Elev. | Cancha | Sb/ Sp No. | Moisture, % (6) | Dry Density g/cm3 | Max. Dry Density | Select. Curve | Compaction % | Retest
| SMCV-QC | [7 empty] | Oven | Corr. | g/cm3 | No.
| IdCV | Turn | Date | Este | Norte | Elev. | Cancha | SB | Hhorn | DDCorr | PCMDD | CurvRepr
| CA-260000 | A | 2025-04-27 | 1903-06-26 17:46 | 385.12 | 2531.73 | 3A-M | Sp 39 | 10.86892 | 1.718349 | 1.735 | Pto.Pr. | 99.04029 | 0
RESUMEN DE GRANULOMETRIA PROTOCOLO
| 2025-04-27 | CA-260000 | 3A-M | Sp 39 | 1273.74 | 385.12 | 2531.73 | 12.31222 | DN-260410
REPORTE DIARIO
| Ubicación de los ensayo |  | 3A-M
| Código de ensayo |  | CA-260000
| % de compactacion |  | 99.04029
| % de finos |  | 12.31222
Formulas:
Control de Calidad = [Control de Calidad, row above]
Note on C10: Ingresar fecha
Note on D10: Ingresar Turno
Note on D22: [Threaded comment] Your version of Excel allows you to read this threaded comment; however, any edits to it will get removed if the file is opened in a newer version of Excel. Learn more: https://go.microsoft.com/fwlink/?linkid=870924 Comment: Ingrese # de Cono
Note on D26: [Threaded comment] Your version of Excel allows you to read this threaded comment; however, any edits to it will get removed if the file is opened in a newer version of Excel. Learn more: https://go.microsoft.com/fwlink/?linkid=870924 Comment: Revisar última Fecha de Calibraciones
Note on C52: GMC: Colocar Retest de Cono