## DN
| Control de Calidad |  |  | DENSIDAD DE CAMPO - METODO NUCLEAR | [5 empty] | CV-GC-QC-FORDN-003
| Depósito de Relaves Enlozada | [8 empty] | Ver. | 00 |  |  | Equipos de compactación y su combinación |  |  | Bandeja | Tara
|  |  |  | ASTM D6938 | [5 empty] | Fecha | 2026-03-10 |  |  | B13T(*) | 6 | 3 | 1 | 335.4
|  |  | N° ensayos | 4 |  | 261345 | [7 empty] | B13T | 4 | 2 | 2 | 335.9
Proyecto |  | : Tailings Storage Facility |  |  | Reporte Nº |  | : | CV-DRE-QC-RDN-260319-A | [5 empty] | D6R+B6T | 8 | 4 | 3 | 335.7
Propietario |  | : Sociedad Minera Cerro Verde |  |  | Ensayo |  | : | Compactación de campo | [5 empty] | B3.3T | 12 | 6 | 4 | 336.4
Gerencia |  | : Relaves y Aguas |  |  | Tipo de material |  | : | Arena de relaves | [5 empty] | B7T | 6 | 3 | 5 | 336.2
Área |  | : Operaciones Relaves C1 |  |  | Ubicación general |  | : | Depósito de Relaves Enlozada | [5 empty] | Plancha 1T/Exc. | 15 | 15 | 6 | 336.4
Guardia QC N° |  | : 4 | Supervisor: | GM | Fecha |  | : | 2026-03-19 |  | Turno : | A |  |  | Vibro apisonadora | 16 | 8 | 7 | 337.3
DATOS GENERALES | [16 empty] | 8 | 345.4
Código de ensayo |  |  |  | DN-261345 |  | DN-261346 |  | DN-261347 |  | DN-261348 | [6 empty] | 9 | 345.8
Cancha - Zona |  |  |  | 4C-H |  | 4C-H |  | 4C-H |  | 4C-H | [6 empty] | 10 | 347.4
Spool (Sp) - Pórtico (P) |  |  |  | Sp 67 |  | Sp 64 |  | Sp 62 |  | Sp 61 | [6 empty] | 11 | 350.9
Progresiva de presa (E-O) |  |  |  | 2151.91 |  | 2075.79 |  | 1989.7 |  | 1966.84 | [6 empty] | 12 | 347.7
Distancia a eje de presa (aguas abajo) (S-N) |  |  |  | -171.88 |  | -133.86 |  | -146.98 |  | -57.09 | [6 empty] | 13 | 391.1
Cota de elevación (msnm) |  |  |  | 2630.71 |  | 2622.68 |  | 2631.82 |  | 2610.18 | [6 empty] | 14 | 391.2
Equipo utilizado |  |  |  | D6R+B6T |  | D6R+B6T |  | D6R+B6T |  | D6R+B6T | [6 empty] | 15 | 392.6
Número de pasadas |  |  |  | 8 |  | 8 |  | 8 |  | 8 | [6 empty] | 16 | 392.9
Número total de Ciclos |  |  |  | 4 |  | 4 |  | 4 |  | 4 | [6 empty] | 17 | 394.2
Profundidad de fuente (m) | [5 empty] | 0 |  | 0 |  | 0 | [6 empty] | 18 | 394.3
Número de densímetro |  |  |  | 88653 |  | 88653 |  | 88653 |  | 88653 | [6 empty] | 19 | 395.2
Valor de corrección para humedad, (K) |  |  |  | 55.72 |  | 55.72 |  | 55.72 |  | 55.72 | [6 empty] | 20 | 395.4
DENSIDAD Y CONTENIDO DE HUMEDAD CON DENSÍMETRO NUCLEAR (ASTM D6938) | [16 empty] | 21 | 395.9
|  |  |  | Val. Dens. | Val. Corr. | Val. Dens. | Val. Corr. | Val. Dens. | Val. Corr. | Val. Dens. | Val. Corr. | [5 empty] | 22 | 395.5
Conteo estándar de densidad |  |  |  | 2329 | 0.7 | 2329 | 0.7 | 2329 | 0.7 | 2329 | 0.7 |  |  | Técnicos |  |  | 23 | 396.5
Conteo estándar de humedad |  |  |  | 698 | 0.8 | 698 | 0.8 | 698 | 0.8 | 698 | 0.8 |  |  | Hebert Asqui Vargas |  | HAV | 24 | 397.2
Operador |  |  |  | GGB |  | GGB |  | GGB |  | GGB |  |  |  | Felix Tarqui Mendoza |  | FTM
Conteo de densidad (DC) |  |  |  | 521 |  | 538 |  | 447 |  | 564 |  |  |  | Edwin Chullo Cahuana |  | ECC | Fecha de toma de datos
Conteo de humedad (MC) |  |  |  | 94 |  | 91 |  | 119 |  | 78 |  |  |  | Gerson Gallegos Belisario |  | GGB |  | 23/1/2026
Densidad suelo húmedo (g/cm3) |  |  |  | 1.92 |  | 1.905 |  | 2.01 |  | 1.883 |  |  |  | Juan Herrera Juárez |  | JHJ
Densidad suelo seco (g/cm3) |  |  |  | 1.722 | 1.697613 | 1.711 | 1.703936 | 1.761 | 1.723842 | 1.707 | 1.721207 |  |  | Pablo Hinojosa Talavera |  | PHT
Contenido de humedad con densímetro-(%) |  |  |  | 11.5% |  | 11.34% |  | 14.14% |  | 10.31% |  |  |  | Juan Carlos Marin |  | JCM | Comntactos
Contenido de humedad en horno (%) |  |  |  |  | 13.1% |  | 11.8% |  | 16.6% |  | 9.4% |  |  | Francisco Javier Vilcapaza |  | FJV | Contacto
PUNTO PRÓCTOR (ASTM D 698 - MÉTODO A) | [13 empty] | Sergio Zapana Condori |  | SZC | Contacto Der.
Densidad Seca del Punto Próctor | [13 empty] | Guillermo Perez Honorato |  | GPH | Contacto Izq.
Número de Molde | [13 empty] | Brian Fernandez Bernedo |  | BFB | Reparación
Peso del molde + suelo (g) | [13 empty] | Paul Paz Jara |  | PPJ
Peso del molde (g) | [13 empty] | Niuler Mamani Cordova |  | NMC
Peso suelo compactado (g) | [13 empty] | Anderson Magner Apaza |  | AMA
Volumen molde (cm3)
Densidad húmeda (g/cm3)
Contenido de humedad (%)
Densidad seca (g/cm3)
Contenido de Humedad en Laboratorio (ASTM D2216)
|  |  |  | Hum Lab | Hum.Pto | Hum Lab | Hum.Pto. | Hum Lab | Hum.Pto. | Hum Lab | Hum.Pto.
Tara N° |  |  |  | 1 |  | 2 |  | 3 |  | 4
Peso muestra húmeda + tara (g) |  |  |  | 667.9 |  | 705.2 |  | 676.2 |  | 701.4 |  |  |  | Supervisores
Peso muestra seca + tara (g) |  |  |  | 629.4 |  | 666.3 |  | 627.7 |  | 670.1 |  |  |  | Guillermo Torres | 1 | GT
Peso tara (g) |  |  |  | 335.4 |  | 335.9 |  | 335.7 |  | 336.4 |  |  |  | Gustavo Muñoz | 2 | GM
Agua contenida (g) |  |  |  | 38.5 |  | 38.9 |  | 48.5 |  | 31.3 |  |  |  | Francisco Vilcapaza | 3 | FV
Peso de la muestra seca (g) |  |  |  | 294 |  | 330.4 |  | 292 |  | 333.7 |  |  |  | Juan Carlos Marin | 4 | JCM
Contenido de humedad (% ) |  |  |  | 13.1% |  | 11.8% |  | 16.6% |  | 9.4% |  |  |  | Sergio Zapana | 5 | SZ
EVALUACIÓN DEL PORCENTAJE DE COMPACTACIÓN | [13 empty] | Brian Fernandez | 6 | BF
|  |  |  | Val. Dens. | Val. Corr. | Val. Dens. | Val. Corr. | Val. Dens. | Val. Corr. | Val. Dens. |  |  |  | Niuler Mamani | 7 | NM
Código Curva Proctor |  |  |  | PR-260046 |  | PR-260046 |  | PR-260046 |  | PR-260046 |  |  |  | STANTEC
Máxima densidad seca de la curva (g/cm3) |  |  |  |  | 0 |  | 0 |  | 0 |  | 0 |  |  | Augusto Cotrina
Contenido de humedad óptimo (%) |  |  |  |  | 0 |  | 0 |  | 0 |  | 0 |  |  | Octavio Castro
Próctor asignado al densímetro (g/cm3) |  |  |  | 1.702 |  | 1.702 |  | 1.702 |  | 1.702 |  |  |  | Renzo Valdeiglesias
% de compactación |  |  |  | 101.2% | 99.74% | 100.5% | 100.1% | 103.5% | 101.3% | 100.3% | 101.1% |  |  | Victor Yañez
Compactación específica mínima (%) |  |  |  | 98% | 98% | 98% | 98% | 98% | 98% | 98% | 98% |  |  | Edgar Valenzuela
Diferencia humedad CHO - Punto próctor (%) | [13 empty] | Edgard Sutta
Pasó/Falló |  |  |  | Pasó | Pasó | Pasó | Pasó | Pasó | Pasó | Pasó | Pasó |  |  | Orlando Huanqui
Código ensayo de cono de arena asociado | [13 empty] | Jilmer Chavez
Retest | [13 empty] | Juan Occ
Observaciones: | [13 empty] | Jesus Zeballos
La densidad máxima seca asignada al densímetro corresponde al último ensayo proctor. | [13 empty] | Rafael Pampachura
Dilman Arenas
Participan |  |  |  | Nombres |  |  |  |  | Firmas |  |  |  |  | Roger Dávila
Ensaya - Técnico QA/QC |  |  |  | Gerson Gallegos Belisario | [9 empty] | Philippe Lopez
Revisa - Supervisor QC - SMCV |  |  |  | Gustavo Muñoz | [9 empty] | Baltazar Huayllani
Verifica - Inspector QA - STANTEC |  |  |  | Edgar Valenzuela | [9 empty] | Fernando Valenzuela
Einor Arenas
|  |  |  | CURVAS PROCTOR (Actualizados hoy 19 Mar 2026 a 35 dias posteriores) | [6 empty] | Tener presente la última Fecha de Calibración de Moldes y actualización de factores K.
|  |  |  | Fecha | Código | MDS | OCM
[11 empty] | DN | Valor (K) | F. Calibrac.
[11 empty] | 75239 | 52.68 | 2026-04-04
[11 empty] | 85462 | 61.3 | 2026-04-04
[11 empty] | 88653 | 55.72 | 2026-04-04
[11 empty] | #Molde | Peso | Volumen | F. Calibrac.
[11 empty] | 12 | 4118.4 | 938.7 | 2026-04-04
[11 empty] | 13 | 4111.7 | 937.4 | 2026-04-04
[11 empty] | 14 | 4285.1 | 940.8 | 2026-04-04
Note on E4: Hinojosa talavera, Pablo andres: Ingrese Número de Ensayos
Note on G4: Hinojosa talavera, Pablo andres: Ingrese 1er Código
Note on D17: [Comentario encadenado] Su versión de Excel le permite leer este comentario encadenado; sin embargo, las ediciones que se apliquen se quitarán si el archivo se abre en una versión más reciente de Excel. Más información: https://go.microsoft.com/fwlink/?linkid=870924 Comentario: Elegir Equipo
Note on D21: Hinojosa talavera, Pablo andres: Seleccione N° de DN
Note on D22: Hinojosa talavera, Pablo andres: Verificar Resumen de Calibraciones
Note on D36: Hinojosa talavera, Pablo andres: Seleccione Número de Molde para Ensayo que requiera Pto. Proctor
Note on E56: Salas Riveros, Robert D.: Colocar Nombre de Curva Proctor en uso.
Note on D60: Hinojosa talavera, Pablo andres: Si es < que 98% y >105 %. Realizar Punto Proctor.

## topo
|  | Fecha | 2026-03-19
| PUNTO | ESTE | NORTE | COTA | N° ENSAYO PARA FORMATO DE VERIFICACION | Cancha | Spool | Descripcion si es corona o piezometro | Cancha | Spools | Sub Zonas
1 | D-01 | 2151.91 | -171.88 | 2630.71 | DN-261345 | 4C-H | Sp 67 |  | 0 | 0 | 0 | A
2 | D-02 | 2075.79 | -133.86 | 2622.68 | DN-261346 | 4C-H | Sp 64 |  | 600 | 31.1502 | 260 | B
3 | D-03 | 1989.7 | -146.98 | 2631.82 | DN-261347 | 4C-H | Sp 62 |  | 1120 | 62.91555 | 440 | C
4 | D-04 | 1966.84 | -57.09 | 2610.18 | DN-261348 | 4C-H | Sp 61 |  | 1640 | 94.68085 | 600 | A
5 | D-05 |  |  |  | #REF! |  |  |  |  | 131.7404 | 780 | B
6 | D-06 |  |  |  | #REF! |  |  |  |  | 168.79995 | 940 | C
7 | D-07 |  |  |  | #REF! |  |  |  |  | 201.0816 | 1120 | A
8 | D-08 |  |  |  | #REF! |  |  |  |  | 234.4245 | 1280 | B
9 | D-09 |  |  |  | #REF! |  |  |  |  | 268.3123 | 1460 | C
10 | D-10 |  |  |  | #REF! |  |  |  |  | 302.2001 | 1640 | A
11 | D-11 |  |  |  | #REF! |  |  |  |  | 336.0879 | 1760 | B
12 | D-12 |  |  |  | #REF! |  |  |  |  | 369.97575 | 1920 | C
13 | D-13 |  |  |  | #REF! |  |  |  |  | 403.8636
14 | D-14 |  |  |  | #REF! |  |  |  |  | 437.80885
15 | D-15 |  |  |  | #REF! |  |  |  |  | 471.75035
16 | D-16 |  |  |  | #REF! |  |  |  |  | 505.61375
17 | D-17 |  |  |  | #REF! |  |  |  |  | 539.4432
18 | D-18 |  |  |  | #REF! |  |  |  |  | 573.2935
19 | D-19 |  |  |  | #REF! |  |  |  |  | 607.1419
20 | D-20 |  |  |  | #REF! |  |  |  |  | 640.37135
21 | D-21 |  |  |  | #REF! |  |  |  |  | 671.1569
22 | D-22 |  |  |  | #REF! |  |  |  |  | 698.9354
23 | D-23 |  |  |  | #REF! |  |  |  |  | 726.11345
24 | D-24 |  |  |  | #REF! |  |  |  |  | 756.1313
789.3561
822.79705
856.144
890.09225
924.01645
957.9634
991.93895
1025.89215
1059.83645
1093.76325
1127.7107
1161.6654
1195.6131
1229.56725
1263.51315
1297.45875
1331.40055
1365.34755
1399.298
1433.2467
1467.19385
1501.1391
1535.089
1569.02565
1602.93565
1636.83415
1670.5715
1701.4687
1728.5682
1754.5416
1780.52445
1806.5332
1832.5613
1858.6013
1885.9574
1916.93185
1950.2927
1983.73775
2017.18285
2050.62795
2084.073
2117.51805
2150.96315
2184.4082